## ICP-MS液体
实验基本信息
订单编号 | 2311289291-LML |  |  | 检测元素 | Ru Cr
样品数量 | 2 |  |  | 检测日期 | 2023.12.4
仪器型号 | Agilent 7850
仪器参数 | Pump Rate | 0.5
| Nebulizer Flow | 1.08L/min
| Auxiliary Gas | 0.9L/min
| Sample Flush Time | 35s
| RF Power | 1550W
数据计算说明 |  |  |  |  | (1)
式中：
m0：分析样品时，所取用的样品的质量，单位g，该数据由分析天平记录所得，对应以下表格中的B列数据
V0 ：样品消解后，定容的体积，单位mL，对应以下表格中C列数据
f：稀释倍数，对应以下表格中F列数据
Co：仪器直读浓度，单位μg/L，该数据有仪器测试所得
C1：样品消解液原液的元素浓度，单位ug/L,C1(μg/L)=CO(μg/L)*f，对应以下表格中G列数据
Cx：所测元素的最终测试结果，单位ug/L。由上述公式1计算所得，对应以下表格中H列数据
当样品为液体时，没有样品质量和样品元素含量的计算结果，最终得到的是含量Cx单位μg/L
问题情况反馈
样品编号 | 取样体积（mL） | 定容体积 V0（mL) | 测试元素 | 仪器直读浓度Co（μg/L) | 稀释倍数f | 消解液原溶液元素浓度C1（μg/L) | 样品元素含量Cx（ug/L)
0 | / | / | Ru | 193.963 | 1 | 193.963 | /
10 | / | / | Cr | 127.047 | 1 | 127.047 | /
| / | / | Ru | 15.683 | 1 | 15.683 | /