## Reagents
Monomer | M | Density | kp | Solvent | M | Density | CTA | M | Density | Initiator | M | Density | 10 h half life ˚C | Ea (J mol-1) | kd (s-1) | A
MPEG9A | 468 | 1.09 |  | Dioxane | 88.1 | 1.03 | PABTC | 238.39 | 1000 | V-40 | 244.34 | 1000 | 88 | 149000 | 1.92e-05 | 68120655535702296
MPEG23MA | 1100 | 1.1 |  | Water | 18 | 1 | CPABTC | 291.04 | 1000 | VA-044 | 323.33 | 1000 | 44 | 108000 | 1.92e-05 | 11762127252491.9
DMAEMA | 157.21 | 0.933 |  | DMSO | 78.13 | 1.1 | PABTC-LevoGlu | 348.05 | 10000 | ACVA | 280.28 | 1000 | 69 | 142000 | 1.9e-05 | 90529813179264944
NAM | 141.17 | 1.122 |  | EtOH | 46.06 | 0.789 | PABTC-Norbornene | 428.09 | 10000 | V-601 | 230.26 | 10000 | 66 | 127000 | 1.9e-05 | 689220664971883.9
NIPAM | 113.16 | 1 |  | Dioxane water 1:1 | 53.05 | 1.015 | PLLA70-PABTC | 6500 | 10000 | AIBN | 164.21 | 10000 | 65 | 132400 | 1.9e-05 | 5374387417634917
DEA | 127.18 | 0.924 |  | Dioxane water 1:9 | 25.01 | 1.003 | PABTC-PABTC | 250 | 10000 | V50 | 271.19 | 100000 | 56 | 123400 | 1.9e-05 | 726631069877657.1
MMA | 100.12 | 0.94 |  | Dioxane water 9:1 | 81.09 | 1.027 | PABTC-OH | 281.06 | 1000
HPMA | 144 | 1.006 |  | DMF/H2O 8:2 | 62 | 0.987 | PABTC-NH | 293.5207 | 1000
HEA | 115.13 | 1.111 |  | Toluol | 92.141 | 0.87 | Xanthat | 194.01 | 1000
NVP | 111.14 | 1.04 |  | DMF | 73.1 | 0.948 | MeXan | 208.02 | 100000
BocAEAm | 214 | 1 |  |  |  |  | MeXanNHS | 305.4 | 10000
NHSAcrylate | 169.04 | 1
Dodecylacrylate | 240.38 | 0.872
PEGA | 5000 | 1
BA | 128.171 | 0.89
Levoglucosenone | 126.03 | 1.29
TMGAAm | 169.12 | 0.982
BEA | 179.01 | 1.4774
tBAm | 127.18 | 1
DMA | 99.13 | 0.964
Acrylamid | 71.08 | 1
MA | 86.09 | 0.95
HEAm | 115.13 | 1.111
BisAAm | 154.17 | 1
DMA | 99.13 | 0.964
AEAmHCl | 150.06 | 1

## Sheet2
Block 1 |  |  | Block 2 |  |  | Block 3 |  |  | Block 4 |  |  | Block 5 |  |  | Block 6 |  |  | Block 7 |  |  | Block 8 |  |  | Block 9 |  |  | Block 10 |  |  | Block 11 |  |  | Block 12 |  |  | Block 13 |  |  | Block 14 |  |  | Block 15 |  |  | Block 16 |  |  | Block 17 |  |  | Block 18 |  |  | Block 19 |  |  | Block 20 |  |  | Block 21 |  |  | Block 22 |  |  | Block 23 |  |  | Block 24 |  |  | Block 25 |  |  | Block 26 |  |  | Block 27 |  |  | Block 28 |  |  | Block 29 |  |  | Block 30 |  |  | Block 31 |  |  | Block 32 |  |  | Block 33 |  |  | Block 34 |  |  | Block 35 |  |  | Block 36 |  |  | Block 37 |  |  | Block 38 |  |  | Block 39 |  |  | Block 40 |  |  | Block 41 |  |  | Block 42
DP | 25 |  | DP | 25 |  | DP | 25 |  | DP | 50 |  | DP | 50 |  | DP | 50 |  | DP | 100 |  | DP | 100 |  | DP | 100 |  | DP | 200 |  | DP | 100 |  | DP | 100 |  | DP | 100 |  | DP | 100 |  | DP | 100 |  | DP | 100 |  | DP | 100 |  | DP | 100 |  | DP | 100 |  | DP | 100 |  | DP | 100 |  | DP | 100 |  | DP | 100 |  | DP | 100 |  | DP | 100 |  | DP | 100 |  | DP | 100 |  | DP | 100 |  | DP | 100 |  | DP | 100 |  | DP | 100 |  | DP | 100 |  | DP | 100 |  | DP | 100 |  | DP | 100 |  | DP | 100 |  | DP | 100 |  | DP | 100 |  | DP | 100 |  | DP | 100 |  | DP | 100 |  | DP | 100
c | 2 | mol L | V | 6.8 | mL | V | 9.45 | mL | V | 12.41667 | mL | V | 15.98333 | mL | V | 17.97857 | mL | V | 24.45238 | mL | V | 30.01465 | mL | V | 34.48281 | mL | V | 17.23816 | mL | V | #VALUE! | mL | V | #VALUE! | mL | V | #VALUE! | mL | V | #VALUE! | mL | V | #VALUE! | mL | V | #VALUE! | mL | V | #VALUE! | mL | V | #VALUE! | mL | V | #VALUE! | mL | V | #VALUE! | mL | V | #VALUE! | mL | V | #VALUE! | mL | V | #VALUE! | mL | V | #VALUE! | mL | V | #VALUE! | mL | V | #VALUE! | mL | V | #VALUE! | mL | V | #VALUE! | mL | V | #VALUE! | mL | V | #VALUE! | mL | V | #VALUE! | mL | V | #VALUE! | mL | V | #VALUE! | mL | V | #VALUE! | mL | V | #VALUE! | mL | V | #VALUE! | mL | V | #VALUE! | mL | V | #VALUE! | mL | V | #VALUE! | mL | V | #VALUE! | mL | V | #VALUE! | mL | V | #VALUE! | mL
V | 4 | mL | T | 21 | ˚C | T | 21 | ˚C | T | 21 | ˚C | T | 21 | ˚C | T | 21 | ˚C | T | 21 | ˚C | T | 21 | ˚C | T | 21 | ˚C | T | 21 | ˚C | T | 21 | ˚C | T | 21 | ˚C | T | 21 | ˚C | T | 21 | ˚C | T | 21 | ˚C | T | 21 | ˚C | T | 21 | ˚C | T | 21 | ˚C | T | 21 | ˚C | T | 21 | ˚C | T | 21 | ˚C | T | 21 | ˚C | T | 21 | ˚C | T | 21 | ˚C | T | 21 | ˚C | T | 21 | ˚C | T | 21 | ˚C | T | 21 | ˚C | T | 21 | ˚C | T | 21 | ˚C | T | 21 | ˚C | T | 21 | ˚C | T | 21 | ˚C | T | 21 | ˚C | T | 21 | ˚C | T | 21 | ˚C | T | 21 | ˚C | T | 21 | ˚C | T | 21 | ˚C | T | 21 | ˚C | T | 21 | ˚C | T | 21 | ˚C
T | 24 | ˚C | time | 30 | min | time | 30 | min | time | 30 | min | time | 30 | min | time | 30 | min | time | 45 | min | time | 75 | min | time | 80 | min | time | 120 | min | time | 1.5 | h | time | 2 | h | time | 2 | h | time | 2 | h | time | 2 | h | time | 2 | h | time | 6 | h | time | 8 | h | time | 8 | h | time | 8 | h | time | 1 | h | time | 1 | h | time | 1 | h | time | 1 | h | time | 1 | h | time | 1 | h | time | 1 | h | time | 1 | h | time | 1 | h | time | 1 | h | time | 1 | h | time | 1 | h | time | 1 | h | time | 1 | h | time | 1 | h | time | 1 | h | time | 1 | h | time | 1 | h | time | 1 | h | time | 1 | h | time | 1 | h | time | 1 | h
time | 30 | min | Monomer 1 | 100 | % | Monomer 1 | 100 | % | Monomer 1 | 100 | % | Monomer 1 | 100 | % | Monomer 1 | 100 | % | Monomer 1 | 100 | % | Monomer 1 | 100 | % | Monomer 1 | 100 | % | Monomer 1 | 100 | % | Monomer 1 | 100 | % | Monomer 1 | 100 | % | Monomer 1 | 100 | % | Monomer 1 | 100 | % | Monomer 1 | 100 | % | Monomer 1 | 100 | % | Monomer 1 | 100 | % | Monomer 1 | 100 | % | Monomer 1 | 100 | % | Monomer 1 | 100 | % | Monomer 1 | 100 | % | Monomer 1 | 100 | % | Monomer 1 | 100 | % | Monomer 1 | 100 | % | Monomer 1 | 100 | % | Monomer 1 | 100 | % | Monomer 1 | 100 | % | Monomer 1 | 100 | % | Monomer 1 | 100 | % | Monomer 1 | 100 | % | Monomer 1 | 100 | % | Monomer 1 | 100 | % | Monomer 1 | 100 | % | Monomer 1 | 100 | % | Monomer 1 | 100 | % | Monomer 1 | 100 | % | Monomer 1 | 100 | % | Monomer 1 | 100 | % | Monomer 1 | 100 | % | Monomer 1 | 100 | % | Monomer 1 | 100 | % | Monomer 1 | 100 | %
Monomer 1 | 100 | %
CTA 1 | 20 | %
CTA 2 | 80 | %
Monomer1: | NAM |  | Monomer1: | NAM |  | Monomer1: | NAM |  | Monomer1: | NAM |  | Monomer1: | NAM |  | Monomer1: | NAM |  | Monomer1: | NAM |  | Monomer1: | NAM |  | Monomer1: | NAM |  | Monomer1: | NAM |  | Monomer1: | NIPAM |  | Monomer1: | DMA |  | Monomer1: | MA |  | Monomer1: | NIPAM |  | Monomer1: | DMA |  | Monomer1: | MA |  | Monomer1: | NIPAM |  | Monomer1: | DMA |  | Monomer1: | MA |  | Monomer1: | NIPAM |  | Monomer1: | NAM |  | Monomer1: | DMA |  | Monomer1: | NIPAM |  | Monomer1: | NAM |  | Monomer1: | DMA |  | Monomer1: | NIPAM |  | Monomer1: | NAM |  | Monomer1: | DMA |  | Monomer1: | NIPAM |  | Monomer1: | NAM |  | Monomer1: | DMA |  | Monomer1: | NIPAM |  | Monomer1: | NAM |  | Monomer1: | DMA |  | Monomer1: | NIPAM |  | Monomer1: | NAM |  | Monomer1: | DMA |  | Monomer1: | NIPAM |  | Monomer1: | NAM |  | Monomer1: | DMA |  | Monomer1: | NIPAM |  | Monomer1: | NAM
c | 2 | mol L-1 | c | 2 | mol L-1 | c | 2 | mol L-1 | c | 2 | mol L-1 | c | 2 | mol L-1 | c | 2 | mol L-1 | c | 2 | mol L-1 | c | 2 | mol L-1 | c | 2 | m+AJ13:AM14ol L-1 | c | 2 | mol L-1 | c | 2 | mol L-1 | c | 2 | mol L-1 | c | 2 | mol L-1 | c | 2 | mol L-1 | c | 2 | mol L-1 | c | 2 | mol L-1 | c | 2 | mol L-1 | c | 2 | mol L-1 | c | 2 | mol L-1 | c | 2 | mol L-1 | c | 2 | mol L-1 | c | 2 | mol L-1 | c | 2 | mol L-1 | c | 2 | mol L-1 | c | 2 | mol L-1 | c | 2 | mol L-1 | c | 2 | mol L-1 | c | 2 | mol L-1 | c | 2 | mol L-1 | c | 2 | mol L-1 | c | 2 | mol L-1 | c | 2 | mol L-1 | c | 2 | mol L-1 | c | 2 | mol L-1 | c | 2 | mol L-1 | c | 2 | mol L-1 | c | 2 | mol L-1 | c | 2 | mol L-1 | c | 2 | mol L-1 | c | 2 | mol L-1 | c | 2 | mol L-1 | c | 2 | mol L-1
n | 8 | mmol | n | 6.8 | mmol | n | 6.3 | mmol | n | 9.933333 | mmol | n | 9.133333 | mmol | n | 7.990476 | mmol | n | 15.04762 | mmol | n | 14.12454 | mmol | n | 13.13631 | mmol | n | 9.510709 | mmol | n | #VALUE! | mmol | n | #VALUE! | mmol | n | #VALUE! | mmol | n | #VALUE! | mmol | n | #VALUE! | mmol | n | #VALUE! | mmol | n | #VALUE! | mmol | n | #VALUE! | mmol | n | #VALUE! | mmol | n | #VALUE! | mmol | n | #VALUE! | mmol | n | #VALUE! | mmol | n | #VALUE! | mmol | n | #VALUE! | mmol | n | #VALUE! | mmol | n | #VALUE! | mmol | n | #VALUE! | mmol | n | #VALUE! | mmol | n | #VALUE! | mmol | n | #VALUE! | mmol | n | #VALUE! | mmol | n | #VALUE! | mmol | n | #VALUE! | mmol | n | #VALUE! | mmol | n | #VALUE! | mmol | n | #VALUE! | mmol | n | #VALUE! | mmol | n | #VALUE! | mmol | n | #VALUE! | mmol | n | #VALUE! | mmol | n | #VALUE! | mmol | n | #VALUE! | mmol
m | 1129.36 | mg | m | 959.956 | mg | m | 889.371 | mg | m | 1402.289 | mg | m | 1289.353 | mg | m | 1128.016 | mg | m | 2124.272 | mg | m | 1993.962 | mg | m | 1854.452 | mg | m | 1342.627 | mg | m | #VALUE! | mg | m | #VALUE! | mg | m | #VALUE! | mg | m | #VALUE! | mg | m | #VALUE! | mg | m | #VALUE! | mg | m | #VALUE! | mg | m | #VALUE! | mg | m | #VALUE! | mg | m | #VALUE! | mg | m | #VALUE! | mg | m | #VALUE! | mg | m | #VALUE! | mg | m | #VALUE! | mg | m | #VALUE! | mg | m | #VALUE! | mg | m | #VALUE! | mg | m | #VALUE! | mg | m | #VALUE! | mg | m | #VALUE! | mg | m | #VALUE! | mg | m | #VALUE! | mg | m | #VALUE! | mg | m | #VALUE! | mg | m | #VALUE! | mg | m | #VALUE! | mg | m | #VALUE! | mg | m | #VALUE! | mg | m | #VALUE! | mg | m | #VALUE! | mg | m | #VALUE! | mg | m | #VALUE! | mg
V | 1006.56 | μL | V | 855.5758 | μL | V | 792.6658 | μL | V | 1249.812 | μL | V | 1149.156 | μL | V | 1005.361 | μL | V | 1893.291 | μL | V | 1777.149 | μL | V | 1652.81 | μL | V | 1196.637 | μL | V | #VALUE! | μL | V | #VALUE! | μL | V | #VALUE! | μL | V | #VALUE! | μL | V | #VALUE! | μL | V | #VALUE! | μL | V | #VALUE! | μL | V | #VALUE! | μL | V | #VALUE! | μL | V | #VALUE! | μL | V | #VALUE! | μL | V | #VALUE! | μL | V | #VALUE! | μL | V | #VALUE! | μL | V | #VALUE! | μL | V | #VALUE! | μL | V | #VALUE! | μL | V | #VALUE! | μL | V | #VALUE! | μL | V | #VALUE! | μL | V | #VALUE! | μL | V | #VALUE! | μL | V | #VALUE! | μL | V | #VALUE! | μL | V | #VALUE! | μL | V | #VALUE! | μL | V | #VALUE! | μL | V | #VALUE! | μL | V | #VALUE! | μL | V | #VALUE! | μL | V | #VALUE! | μL | V | #VALUE! | μL
M | 141.17 | g mol-1 | M | 141.17 | g mol-1 | M | 141.17 | g mol-1 | M | 141.17 | g mol-1 | M | 141.17 | g mol-1 | M | 141.17 | g mol-1 | M | 141.17 | g mol-1 | M | 141.17 | g mol-1 | M | 141.17 | g mol-1 | M | 141.17 | g mol-1 | M | 113.16 | g mol-1 | M | 99.13 | g mol-1 | M | 86.09 | g mol-1 | M | 113.16 | g mol-1 | M | 99.13 | g mol-1 | M | 86.09 | g mol-1 | M | 113.16 | g mol-1 | M | 99.13 | g mol-1 | M | 86.09 | g mol-1 | M | 113.16 | g mol-1 | M | 141.17 | g mol-1 | M | 99.13 | g mol-1 | M | 113.16 | g mol-1 | M | 141.17 | g mol-1 | M | 99.13 | g mol-1 | M | 113.16 | g mol-1 | M | 141.17 | g mol-1 | M | 99.13 | g mol-1 | M | 113.16 | g mol-1 | M | 141.17 | g mol-1 | M | 99.13 | g mol-1 | M | 113.16 | g mol-1 | M | 141.17 | g mol-1 | M | 99.13 | g mol-1 | M | 113.16 | g mol-1 | M | 141.17 | g mol-1 | M | 99.13 | g mol-1 | M | 113.16 | g mol-1 | M | 141.17 | g mol-1 | M | 99.13 | g mol-1 | M | 113.16 | g mol-1 | M | 141.17 | g mol-1
ρ | 1.122 | g mL-1 | ρ | 1.122 | g mL-1 | ρ | 1.122 | g mL-1 | ρ | 1.122 | g mL-1 | ρ | 1.122 | g mL-1 | ρ | 1.122 | g mL-1 | ρ | 1.122 | g mL-1 | ρ | 1.122 | g mL-1 | ρ | 1.122 | g mL-1 | ρ | 1.122 | g mL-1 | ρ | 1 | g mL-1 | ρ | 0.964 | g mL-1 | ρ | 0.95 | g mL-1 | ρ | 1 | g mL-1 | ρ | 0.964 | g mL-1 | ρ | 0.95 | g mL-1 | ρ | 1 | g mL-1 | ρ | 0.964 | g mL-1 | ρ | 0.95 | g mL-1 | ρ | 1 | g mL-1 | ρ | 1.122 | g mL-1 | ρ | 0.964 | g mL-1 | ρ | 1 | g mL-1 | ρ | 1.122 | g mL-1 | ρ | 0.964 | g mL-1 | ρ | 1 | g mL-1 | ρ | 1.122 | g mL-1 | ρ | 0.964 | g mL-1 | ρ | 1 | g mL-1 | ρ | 1.122 | g mL-1 | ρ | 0.964 | g mL-1 | ρ | 1 | g mL-1 | ρ | 1.122 | g mL-1 | ρ | 0.964 | g mL-1 | ρ | 1 | g mL-1 | ρ | 1.122 | g mL-1 | ρ | 0.964 | g mL-1 | ρ | 1 | g mL-1 | ρ | 1.122 | g mL-1 | ρ | 0.964 | g mL-1 | ρ | 1 | g mL-1 | ρ | 1.122 | g mL-1
Solvent: | DMSO |  | Solvent: | DMSO |  | Solvent: | DMSO |  | Solvent: | DMSO |  | Solvent: | DMSO |  | Solvent: | DMSO |  | Solvent: | DMSO |  | Solvent: | DMSO |  | Solvent: | DMSO |  | Solvent: | DMSO |  | Solvent: | DMSO |  | Solvent: | DMSO |  | Solvent: | DMSO |  | Solvent: | DMSO |  | Solvent: | DMSO |  | Solvent: | DMSO |  | Solvent: | DMSO |  | Solvent: | DMSO |  | Solvent: | DMSO |  | Solvent: | DMSO |  | Solvent: | Water |  | Solvent: | Water |  | Solvent: | Water |  | Solvent: | Water |  | Solvent: | Water |  | Solvent: | Water |  | Solvent: | Water |  | Solvent: | Water |  | Solvent: | Water |  | Solvent: | Water |  | Solvent: | Water |  | Solvent: | Water |  | Solvent: | Water |  | Solvent: | Water |  | Solvent: | Water |  | Solvent: | Water |  | Solvent: | Water |  | Solvent: | Water |  | Solvent: | Water |  | Solvent: | Water |  | Solvent: | Water |  | Solvent: | Water
c |  | mol L-1 | c |  | mol L-1 | c |  | mol L-1 | c |  | mol L-1 | c |  | mol L-1 | c |  | mol L-1 | c |  | mol L-1 | c |  | mol L-1 | c |  | mol L-1 | c |  | mol L-1 | c |  | mol L-1 | c |  | mol L-1 | c |  | mol L-1 | c |  | mol L-1 | c |  | mol L-1 | c |  | mol L-1 | c |  | mol L-1 | c |  | mol L-1 | c |  | mol L-1 | c |  | mol L-1 | c |  | mol L-1 | c |  | mol L-1 | c |  | mol L-1 | c |  | mol L-1 | c |  | mol L-1 | c |  | mol L-1 | c |  | mol L-1 | c |  | mol L-1 | c |  | mol L-1 | c |  | mol L-1 | c |  | mol L-1 | c |  | mol L-1 | c |  | mol L-1 | c |  | mol L-1 | c |  | mol L-1 | c |  | mol L-1 | c |  | mol L-1 | c |  | mol L-1 | c |  | mol L-1 | c |  | mol L-1 | c |  | mol L-1 | c |  | mol L-1
n | 42.14494 | mmol | n | 35.8232 | mmol | n | 33.18914 | mmol | n | 52.32997 | mmol | n | 48.11548 | mmol | n | 42.09477 | mmol | n | 79.27263 | mmol | n | 74.40975 | mmol | n | 69.20361 | mmol | n | 50.10353 | mmol | n | #VALUE! | mmol | n | #VALUE! | mmol | n | #VALUE! | mmol | n | #VALUE! | mmol | n | #VALUE! | mmol | n | #VALUE! | mmol | n | #VALUE! | mmol | n | #VALUE! | mmol | n | #VALUE! | mmol | n | #VALUE! | mmol | n | #VALUE! | mmol | n | #VALUE! | mmol | n | #VALUE! | mmol | n | #VALUE! | mmol | n | #VALUE! | mmol | n | #VALUE! | mmol | n | #VALUE! | mmol | n | #VALUE! | mmol | n | #VALUE! | mmol | n | #VALUE! | mmol | n | #VALUE! | mmol | n | #VALUE! | mmol | n | #VALUE! | mmol | n | #VALUE! | mmol | n | #VALUE! | mmol | n | #VALUE! | mmol | n | #VALUE! | mmol | n | #VALUE! | mmol | n | #VALUE! | mmol | n | #VALUE! | mmol | n | #VALUE! | mmol | n | #VALUE! | mmol
m | 3292.784 | mg | m | 2798.867 | mg | m | 2593.068 | mg | m | 4088.541 | mg | m | 3759.262 | mg | m | 3288.864 | mg | m | 6193.57 | mg | m | 5813.634 | mg | m | 5406.878 | mg | m | 3914.589 | mg | m | #VALUE! | mg | m | #VALUE! | mg | m | #VALUE! | mg | m | #VALUE! | mg | m | #VALUE! | mg | m | #VALUE! | mg | m | #VALUE! | mg | m | #VALUE! | mg | m | #VALUE! | mg | m | #VALUE! | mg | m | #VALUE! | mg | m | #VALUE! | mg | m | #VALUE! | mg | m | #VALUE! | mg | m | #VALUE! | mg | m | #VALUE! | mg | m | #VALUE! | mg | m | #VALUE! | mg | m | #VALUE! | mg | m | #VALUE! | mg | m | #VALUE! | mg | m | #VALUE! | mg | m | #VALUE! | mg | m | #VALUE! | mg | m | #VALUE! | mg | m | #VALUE! | mg | m | #VALUE! | mg | m | #VALUE! | mg | m | #VALUE! | mg | m | #VALUE! | mg | m | #VALUE! | mg | m | #VALUE! | mg
V | 2993.44 | μL | V | 2544.424 | μL | V | 2357.334 | μL | V | 3716.855 | μL | V | 3417.511 | μL | V | 2989.877 | μL | V | 5630.519 | μL | V | 5285.122 | μL | V | 4915.344 | μL | V | 3558.717 | μL | V | #VALUE! | μL | V | #VALUE! | μL | V | #VALUE! | μL | V | #VALUE! | μL | V | #VALUE! | μL | V | #VALUE! | μL | V | #VALUE! | μL | V | #VALUE! | μL | V | #VALUE! | μL | V | #VALUE! | μL | V | #VALUE! | μL | V | #VALUE! | μL | V | #VALUE! | μL | V | #VALUE! | μL | V | #VALUE! | μL | V | #VALUE! | μL | V | #VALUE! | μL | V | #VALUE! | μL | V | #VALUE! | μL | V | #VALUE! | μL | V | #VALUE! | μL | V | #VALUE! | μL | V | #VALUE! | μL | V | #VALUE! | μL | V | #VALUE! | μL | V | #VALUE! | μL | V | #VALUE! | μL | V | #VALUE! | μL | V | #VALUE! | μL | V | #VALUE! | μL | V | #VALUE! | μL | V | #VALUE! | μL
M | 78.13 | g mol-1 | M | 78.13 | g mol-1 | M | 78.13 | g mol-1 | M | 78.13 | g mol-1 | M | 78.13 | g mol-1 | M | 78.13 | g mol-1 | M | 78.13 | g mol-1 | M | 78.13 | g mol-1 | M | 78.13 | g mol-1 | M | 78.13 | g mol-1 | M | 78.13 | g mol-1 | M | 78.13 | g mol-1 | M | 78.13 | g mol-1 | M | 78.13 | g mol-1 | M | 78.13 | g mol-1 | M | 78.13 | g mol-1 | M | 78.13 | g mol-1 | M | 78.13 | g mol-1 | M | 78.13 | g mol-1 | M | 78.13 | g mol-1 | M | 18 | g mol-1 | M | 18 | g mol-1 | M | 18 | g mol-1 | M | 18 | g mol-1 | M | 18 | g mol-1 | M | 18 | g mol-1 | M | 18 | g mol-1 | M | 18 | g mol-1 | M | 18 | g mol-1 | M | 18 | g mol-1 | M | 18 | g mol-1 | M | 18 | g mol-1 | M | 18 | g mol-1 | M | 18 | g mol-1 | M | 18 | g mol-1 | M | 18 | g mol-1 | M | 18 | g mol-1 | M | 18 | g mol-1 | M | 18 | g mol-1 | M | 18 | g mol-1 | M | 18 | g mol-1 | M | 18 | g mol-1
ρ | 1.1 | g mL-1 | ρ | 1.1 | g mL-1 | ρ | 1.1 | g mL-1 | ρ | 1.1 | g mL-1 | ρ | 1.1 | g mL-1 | ρ | 1.1 | g mL-1 | ρ | 1.1 | g mL-1 | ρ | 1.1 | g mL-1 | ρ | 1.1 | g mL-1 | ρ | 1.1 | g mL-1 | ρ | 1.1 | g mL-1 | ρ | 1.1 | g mL-1 | ρ | 1.1 | g mL-1 | ρ | 1.1 | g mL-1 | ρ | 1.1 | g mL-1 | ρ | 1.1 | g mL-1 | ρ | 1.1 | g mL-1 | ρ | 1.1 | g mL-1 | ρ | 1.1 | g mL-1 | ρ | 1.1 | g mL-1 | ρ | 1 | g mL-1 | ρ | 1 | g mL-1 | ρ | 1 | g mL-1 | ρ | 1 | g mL-1 | ρ | 1 | g mL-1 | ρ | 1 | g mL-1 | ρ | 1 | g mL-1 | ρ | 1 | g mL-1 | ρ | 1 | g mL-1 | ρ | 1 | g mL-1 | ρ | 1 | g mL-1 | ρ | 1 | g mL-1 | ρ | 1 | g mL-1 | ρ | 1 | g mL-1 | ρ | 1 | g mL-1 | ρ | 1 | g mL-1 | ρ | 1 | g mL-1 | ρ | 1 | g mL-1 | ρ | 1 | g mL-1 | ρ | 1 | g mL-1 | ρ | 1 | g mL-1 | ρ | 1 | g mL-1
CTA 1: | MeXan |  | CTA 1: | MeXan |  | CTA 1: | MeXan |  | CTA 1: | MeXan |  | CTA 1: | MeXan |  | CTA 1: | MeXan |  | CTA 1: | MeXan |  | CTA 1: | MeXan |  | CTA 1: | MeXan |  | CTA 1: | MeXan |  | CTA 1: | Xanthat |  | CTA 1: | Xanthat |  | CTA 1: | Xanthat |  | CTA 1: | Xanthat |  | CTA 1: | Xanthat |  | CTA 1: | Xanthat |  | CTA 1: | Xanthat |  | CTA 1: | Xanthat |  | CTA 1: | Xanthat |  | CTA 1: | Xanthat |  | CTA 1: | Xanthat |  | CTA 1: | Xanthat |  | CTA 1: | Xanthat |  | CTA 1: | Xanthat |  | CTA 1: | Xanthat |  | CTA 1: | Xanthat |  | CTA 1: | Xanthat |  | CTA 1: | Xanthat |  | CTA 1: | Xanthat |  | CTA 1: | Xanthat |  | CTA 1: | Xanthat |  | CTA 1: | Xanthat |  | CTA 1: | Xanthat |  | CTA 1: | Xanthat |  | CTA 1: | Xanthat |  | CTA 1: | Xanthat |  | CTA 1: | Xanthat |  | CTA 1: | Xanthat |  | CTA 1: | Xanthat |  | CTA 1: | Xanthat |  | CTA 1: | Xanthat |  | CTA 1: | Xanthat
c | 0.016 | mol L-1 | c | 0.04 | mol L-1 | c | 0.02666667 | mol L-1 | c | 0.016 | mol L-1 | c | 0.01142857 | mol L-1 | c | 0.008888889 | mol L-1 | c | 0.006153846 | mol L-1 | c | 0.004705882 | mol L-1 | c | 0.003809524 | mol L-1 | c | 0.002758621 | mol L-1 | c | #VALUE! | mol L-1 | c | #VALUE! | mol L-1 | c | #VALUE! | mol L-1 | c | #VALUE! | mol L-1 | c | #VALUE! | mol L-1 | c | #VALUE! | mol L-1 | c | #VALUE! | mol L-1 | c | #VALUE! | mol L-1 | c | #VALUE! | mol L-1 | c | #VALUE! | mol L-1 | c | #VALUE! | mol L-1 | c | #VALUE! | mol L-1 | c | #VALUE! | mol L-1 | c | #VALUE! | mol L-1 | c | #VALUE! | mol L-1 | c | #VALUE! | mol L-1 | c | #VALUE! | mol L-1 | c | #VALUE! | mol L-1 | c | #VALUE! | mol L-1 | c | #VALUE! | mol L-1 | c | #VALUE! | mol L-1 | c | #VALUE! | mol L-1 | c | #VALUE! | mol L-1 | c | #VALUE! | mol L-1 | c | #VALUE! | mol L-1 | c | #VALUE! | mol L-1 | c | #VALUE! | mol L-1 | c | #VALUE! | mol L-1 | c | #VALUE! | mol L-1 | c | #VALUE! | mol L-1 | c | #VALUE! | mol L-1 | c | #VALUE! | mol L-1
n | 0.064 | mmol | n | 0.272 | mmol | n | 0.252 | mmol | n | 0.1986667 | mmol | n | 0.1826667 | mmol | n | 0.1598095 | mmol | n | 0.1504762 | mmol | n | 0.1412454 | mmol | n | 0.1313631 | mmol | n | 0.04755354 | mmol | n | #VALUE! | mmol | n | #VALUE! | mmol | n | #VALUE! | mmol | n | #VALUE! | mmol | n | #VALUE! | mmol | n | #VALUE! | mmol | n | #VALUE! | mmol | n | #VALUE! | mmol | n | #VALUE! | mmol | n | #VALUE! | mmol | n | #VALUE! | mmol | n | #VALUE! | mmol | n | #VALUE! | mmol | n | #VALUE! | mmol | n | #VALUE! | mmol | n | #VALUE! | mmol | n | #VALUE! | mmol | n | #VALUE! | mmol | n | #VALUE! | mmol | n | #VALUE! | mmol | n | #VALUE! | mmol | n | #VALUE! | mmol | n | #VALUE! | mmol | n | #VALUE! | mmol | n | #VALUE! | mmol | n | #VALUE! | mmol | n | #VALUE! | mmol | n | #VALUE! | mmol | n | #VALUE! | mmol | n | #VALUE! | mmol | n | #VALUE! | mmol | n | #VALUE! | mmol
m | 13.31328 | mg | m | 56.58144 | mg | m | 52.42104 | mg | m | 41.32664 | mg | m | 37.99832 | mg | m | 33.24358 | mg | m | 31.30206 | mg | m | 29.38187 | mg | m | 27.32615 | mg | m | 9.892088 | mg | m | #VALUE! | mg | m | #VALUE! | mg | m | #VALUE! | mg | m | #VALUE! | mg | m | #VALUE! | mg | m | #VALUE! | mg | m | #VALUE! | mg | m | #VALUE! | mg | m | #VALUE! | mg | m | #VALUE! | mg | m | #VALUE! | mg | m | #VALUE! | mg | m | #VALUE! | mg | m | #VALUE! | mg | m | #VALUE! | mg | m | #VALUE! | mg | m | #VALUE! | mg | m | #VALUE! | mg | m | #VALUE! | mg | m | #VALUE! | mg | m | #VALUE! | mg | m | #VALUE! | mg | m | #VALUE! | mg | m | #VALUE! | mg | m | #VALUE! | mg | m | #VALUE! | mg | m | #VALUE! | mg | m | #VALUE! | mg | m | #VALUE! | mg | m | #VALUE! | mg | m | #VALUE! | mg | m | #VALUE! | mg
V | 0.0001331328 | μL | V | 0.0005658144 | μL | V | 0.0005242104 | μL | V | 0.0004132664 | μL | V | 0.0003799832 | μL | V | 0.0003324358 | μL | V | 0.0003130206 | μL | V | 0.0002938187 | μL | V | 0.0002732615 | μL | V | 9.892088e-05 | μL | V | #VALUE! | μL | V | #VALUE! | μL | V | #VALUE! | μL | V | #VALUE! | μL | V | #VALUE! | μL | V | #VALUE! | μL | V | #VALUE! | μL | V | #VALUE! | μL | V | #VALUE! | μL | V | #VALUE! | μL | V | #VALUE! | μL | V | #VALUE! | μL | V | #VALUE! | μL | V | #VALUE! | μL | V | #VALUE! | μL | V | #VALUE! | μL | V | #VALUE! | μL | V | #VALUE! | μL | V | #VALUE! | μL | V | #VALUE! | μL | V | #VALUE! | μL | V | #VALUE! | μL | V | #VALUE! | μL | V | #VALUE! | μL | V | #VALUE! | μL | V | #VALUE! | μL | V | #VALUE! | μL | V | #VALUE! | μL | V | #VALUE! | μL | V | #VALUE! | μL | V | #VALUE! | μL | V | #VALUE! | μL
M | 208.02 | g mol-1 | M | 208.02 | g mol-1 | M | 208.02 | g mol-1 | M | 208.02 | g mol-1 | M | 208.02 | g mol-1 | M | 208.02 | g mol-1 | M | 208.02 | g mol-1 | M | 208.02 | g mol-1 | M | 208.02 | g mol-1 | M | 208.02 | g mol-1 | M | 194.01 | g mol-1 | M | 194.01 | g mol-1 | M | 194.01 | g mol-1 | M | 194.01 | g mol-1 | M | 194.01 | g mol-1 | M | 194.01 | g mol-1 | M | 194.01 | g mol-1 | M | 194.01 | g mol-1 | M | 194.01 | g mol-1 | M | 194.01 | g mol-1 | M | 194.01 | g mol-1 | M | 194.01 | g mol-1 | M | 194.01 | g mol-1 | M | 194.01 | g mol-1 | M | 194.01 | g mol-1 | M | 194.01 | g mol-1 | M | 194.01 | g mol-1 | M | 194.01 | g mol-1 | M | 194.01 | g mol-1 | M | 194.01 | g mol-1 | M | 194.01 | g mol-1 | M | 194.01 | g mol-1 | M | 194.01 | g mol-1 | M | 194.01 | g mol-1 | M | 194.01 | g mol-1 | M | 194.01 | g mol-1 | M | 194.01 | g mol-1 | M | 194.01 | g mol-1 | M | 194.01 | g mol-1 | M | 194.01 | g mol-1 | M | 194.01 | g mol-1 | M | 194.01 | g mol-1
ρ | 100000 | g mL-1 | ρ | 100000 | g mL-1 | ρ | 100000 | g mL-1 | ρ | 100000 | g mL-1 | ρ | 100000 | g mL-1 | ρ | 100000 | g mL-1 | ρ | 100000 | g mL-1 | ρ | 100000 | g mL-1 | ρ | 100000 | g mL-1 | ρ | 100000 | g mL-1 | ρ | 1000 | g mL-1 | ρ | 1000 | g mL-1 | ρ | 1000 | g mL-1 | ρ | 1000 | g mL-1 | ρ | 1000 | g mL-1 | ρ | 1000 | g mL-1 | ρ | 1000 | g mL-1 | ρ | 1000 | g mL-1 | ρ | 1000 | g mL-1 | ρ | 1000 | g mL-1 | ρ | 1000 | g mL-1 | ρ | 1000 | g mL-1 | ρ | 1000 | g mL-1 | ρ | 1000 | g mL-1 | ρ | 1000 | g mL-1 | ρ | 1000 | g mL-1 | ρ | 1000 | g mL-1 | ρ | 1000 | g mL-1 | ρ | 1000 | g mL-1 | ρ | 1000 | g mL-1 | ρ | 1000 | g mL-1 | ρ | 1000 | g mL-1 | ρ | 1000 | g mL-1 | ρ | 1000 | g mL-1 | ρ | 1000 | g mL-1 | ρ | 1000 | g mL-1 | ρ | 1000 | g mL-1 | ρ | 1000 | g mL-1 | ρ | 1000 | g mL-1 | ρ | 1000 | g mL-1 | ρ | 1000 | g mL-1 | ρ | 1000 | g mL-1
CTA 2: | PABTC
c | 0.064 | mol L-1 |  | 0.04
n | 0.256 | mmol
m | 61.02784 | mg
V | 0.06102784 | μL
M | 238.39 | g mol-1
ρ | 1000 | g mL-1
entnommene Lösung für Analytik |  |  | entnommene Lösung für Analytik |  |  | entnommene Lösung für Analytik |  |  | entnommene Lösung für Analytik |  |  | entnommene Lösung für Analytik |  |  | entnommene Lösung für Analytik |  |  | entnommene Lösung für Analytik |  |  | entnommene Lösung für Analytik |  |  | entnommene Lösung für Analytik |  |  | entnommene Lösung für Analytik |  |  | entnommene Lösung für Analytik |  |  | entnommene Lösung für Analytik |  |  | entnommene Lösung für Analytik |  |  | entnommene Lösung für Analytik |  |  | entnommene Lösung für Analytik |  |  | entnommene Lösung für Analytik |  |  | entnommene Lösung für Analytik |  |  | entnommene Lösung für Analytik |  |  | entnommene Lösung für Analytik |  |  | entnommene Lösung für Analytik |  |  | entnommene Lösung für Analytik |  |  | entnommene Lösung für Analytik |  |  | entnommene Lösung für Analytik |  |  | entnommene Lösung für Analytik |  |  | entnommene Lösung für Analytik |  |  | entnommene Lösung für Analytik |  |  | entnommene Lösung für Analytik |  |  | entnommene Lösung für Analytik |  |  | entnommene Lösung für Analytik |  |  | entnommene Lösung für Analytik |  |  | entnommene Lösung für Analytik |  |  | entnommene Lösung für Analytik |  |  | entnommene Lösung für Analytik |  |  | entnommene Lösung für Analytik |  |  | entnommene Lösung für Analytik |  |  | entnommene Lösung für Analytik |  |  | entnommene Lösung für Analytik |  |  | entnommene Lösung für Analytik |  |  | entnommene Lösung für Analytik |  |  | entnommene Lösung für Analytik |  |  | entnommene Lösung für Analytik |  |  | entnommene Lösung für Analytik
0.6 | mL |  | 0.5 | mL |  | 2 | mL |  | 1 | mL |  | 2 | mL |  | 1.05 | mL |  | 1.5 | mL |  | 2.1 | mL |  | 22 | mL |  | X | mL |  | 0.5 | mL |  | 0.5 | mL |  | 0.5 | mL |  | 0.5 | mL |  | 0.5 | mL |  | 0.5 | mL |  | 0.5 | mL |  | 0.5 | mL |  | 0.5 | mL |  | 0.5 | mL |  | 0.5 | mL |  | 0.5 | mL |  | 0.5 | mL |  | 0.5 | mL |  | 1 | mL |  | 1 | mL |  | 1 | mL |  | 1 | mL |  | 1 | mL |  | 1 | mL |  | 1 | mL |  | 1 | mL |  | 1 | mL |  | 1 | mL |  | 1 | mL |  | 1 | mL |  | 1 | mL |  | 1 | mL |  | 1 | mL |  | 1 | mL |  | 1 | mL |  | 1 | mL
Umsatz | 0.99 | nicht in % | Umsatz | 99.6 | nicht in % | Umsatz | 0.99 | nicht in % | Umsatz | 0.99 | nicht in % | Umsatz | 0.986 | nicht in % | Umsatz | 0.962 | nicht in % | Umsatz | 0.983 | nicht in % | Umsatz | 0.967 | nicht in % | Umsatz | 0.925 | nicht in % | Umsatz | 0.99 | nicht in % | Umsatz | 1 | nicht in % | Umsatz | 1 | nicht in % | Umsatz | 1 | nicht in % | Umsatz | 1 | nicht in % | Umsatz | 1 | nicht in % | Umsatz | 1 | nicht in % | Umsatz | 1 | nicht in % | Umsatz | 0.96 | nicht in % | Umsatz | 1 | nicht in % | Umsatz | 1 | nicht in % | Umsatz | 1 | nicht in % | Umsatz | 1 | nicht in % | Umsatz | 1 | nicht in % | Umsatz | 1 | nicht in % | Umsatz | 1 | nicht in % | Umsatz | 1 | nicht in % | Umsatz | 1 | nicht in % | Umsatz | 1 | nicht in % | Umsatz | 1 | nicht in % | Umsatz | 1 | nicht in % | Umsatz | 1 | nicht in % | Umsatz | 1 | nicht in % | Umsatz | 1 | nicht in % | Umsatz | 1 | nicht in % | Umsatz | 1 | nicht in % | Umsatz | 1 | nicht in % | Umsatz | 1 | nicht in % | Umsatz | 1 | nicht in % | Umsatz | 1 | nicht in % | Umsatz | 1 | nicht in % | Umsatz | 1 | nicht in % | Umsatz | 1 | nicht in %
M(theoretisch) |  |  | M(theoretisch) |  |  | M(theoretisch) |  |  | M(theoretisch) |  |  | M(theoretisch) |  |  | M(theoretisch) |  |  | M(theoretisch) |  |  | M(theoretisch) |  |  | M(theoretisch) |  |  | M(theoretisch) |  |  | M(theoretisch) |  |  | M(theoretisch) |  |  | M(theoretisch) |  |  | M(theoretisch) |  |  | M(theoretisch) |  |  | M(theoretisch) |  |  | M(theoretisch) |  |  | M(theoretisch) |  |  | M(theoretisch) |  |  | M(theoretisch) |  |  | M(theoretisch) |  |  | M(theoretisch) |  |  | M(theoretisch) |  |  | M(theoretisch) |  |  | M(theoretisch) |  |  | M(theoretisch) |  |  | M(theoretisch) |  |  | M(theoretisch) |  |  | M(theoretisch) |  |  | M(theoretisch) |  |  | M(theoretisch) |  |  | M(theoretisch) |  |  | M(theoretisch) |  |  | M(theoretisch) |  |  | M(theoretisch) |  |  | M(theoretisch) |  |  | M(theoretisch) |  |  | M(theoretisch) |  |  | M(theoretisch) |  |  | M(theoretisch) |  |  | M(theoretisch) |  |  | M(theoretisch)
3940.3675 | g/mol |  | 355453.6675 | g/mol |  | 358947.625 | g/mol |  | 365935.54 | g/mol |  | 372895.221 | g/mol |  | 379685.498 | g/mol |  | 393562.509 | g/mol |  | 407213.648 | g/mol |  | 420271.873 | g/mol |  | 448223.533 | g/mol |  | 459539.533 | g/mol |  | 469452.533 | g/mol |  | 478061.533 | g/mol |  | 489377.533 | g/mol |  | 499290.533 | g/mol |  | 507899.533 | g/mol |  | 519215.533 | g/mol |  | 528732.013 | g/mol |  | 537341.013 | g/mol |  | 548657.013 | g/mol |  | 562774.013 | g/mol |  | 572687.013 | g/mol |  | 584003.013 | g/mol |  | 598120.013 | g/mol |  | 608033.013 | g/mol |  | 619349.013 | g/mol |  | 633466.013 | g/mol |  | 643379.013 | g/mol |  | 654695.013 | g/mol |  | 668812.013 | g/mol |  | 678725.013 | g/mol |  | 690041.013 | g/mol |  | 704158.013 | g/mol |  | 714071.013 | g/mol |  | 725387.013 | g/mol |  | 739504.013 | g/mol |  | 749417.013 | g/mol |  | 760733.013 | g/mol |  | 774850.013 | g/mol |  | 784763.013 | g/mol |  | 796079.013 | g/mol |  | 810196.013 | g/mol
2022-08-05
+30 mnin
Photorector: Thales Nano
365 nm | [38 empty] | NIPAM nicht komplett gelöst bei Polymerisation
4 panel
100%
high