## Reagents
Monomer | M | Density | kp | Solvent | M | Density | CTA | M | Density | Initiator | M | Density | 10 h half life ˚C | Ea (J mol-1) | kd (s-1) | A
MPEG9A | 468 | 1.09 |  | Dioxane | 88.1 | 1.03 | PABTC | 238.39 | 1000 | V-40 | 244.34 | 1000 | 88 | 149000 | 1.92e-05 | 68120655535702296
MPEG23MA | 1100 | 1.1 |  | Water | 18 | 1 | CPABTC | 291.04 | 1000 | VA-044 | 323.33 | 1000 | 44 | 108000 | 1.92e-05 | 11762127252491.9
DMAEMA | 157.21 | 0.933 |  | DMSO | 78.13 | 1.1 | PABTC-LevoGlu | 348.05 | 10000 | ACVA | 280.28 | 1000 | 69 | 142000 | 1.9e-05 | 90529813179264944
NAM | 141.17 | 1.122 |  | EtOH | 46.06 | 0.789 | PABTC-Norbornene | 428.09 | 10000 | V-601 | 230.26 | 10000 | 66 | 127000 | 1.9e-05 | 689220664971883.9
NIPAM | 113.16 | 1 |  | Dioxane water 1:1 | 53.05 | 1.015 | PLLA70-PABTC | 6500 | 10000 | AIBN | 164.21 | 10000 | 65 | 132400 | 1.9e-05 | 5374387417634917
DEA | 127.18 | 0.924 |  | Dioxane water 1:9 | 25.01 | 1.003 | PABTC-PABTC | 250 | 10000 | V50 | 271.19 | 100000 | 56 | 123400 | 1.9e-05 | 726631069877657.1
MMA | 100.12 | 0.94 |  | Dioxane water 9:1 | 81.09 | 1.027 | PABTC-OH | 281.06 | 1000
HPMA | 144 | 1.006 |  | DMF/H2O 8:2 | 62 | 0.987 | PABTC-NH | 293.5207 | 1000
HEA | 115.13 | 1.111 |  | Toluol | 92.141 | 0.87 | Xanthat | 194.01 | 1000
NVP | 111.14 | 1.04 |  | DMF | 73.1 | 0.948 | MeXan | 208.02 | 100000
BocAEAm | 214 | 1 |  |  |  |  | MeXanNHS | 305.4 | 10000
NHSAcrylate | 169.04 | 1
Dodecylacrylate | 240.38 | 0.872
PEGA | 5000 | 1
BA | 128.171 | 0.89
Levoglucosenone | 126.03 | 1.29
TMGAAm | 169.12 | 0.982
BEA | 179.01 | 1.4774
tBAm | 127.18 | 1
DMA | 99.13 | 0.964
Acrylamid | 71.08 | 1
MA | 86.09 | 0.95
HEAm | 115.13 | 1.111
BisAAm | 154.17 | 1
DMA | 99.13 | 0.964
AEAmHCl | 150.06 | 1

## Sheet2
Block 1 |  |  | Block 2 |  |  | Block 3 |  |  | Block 4 |  |  |  | Block 5 |  |  |  | Block 6 |  |  |  | Block 7 |  |  |  | Block 8 |  |  |  | Block 9 |  |  |  | Block 10 |  |  |  | Block 11 |  |  | Block 12 |  |  | Block 13 |  |  | Block 14 |  |  | Block 15 |  |  | Block 16 |  |  | Block 17 |  |  | Block 18 |  |  | Block 19 |  |  | Block 20 |  |  | Block 21 |  |  | Block 22 |  |  | Block 23 |  |  | Block 24 |  |  | Block 25 |  |  | Block 26 |  |  | Block 27 |  |  | Block 28 |  |  | Block 29 |  |  | Block 30 |  |  | Block 31 |  |  | Block 32 |  |  | Block 33 |  |  | Block 34 |  |  | Block 35 |  |  | Block 36 |  |  | Block 37 |  |  | Block 38 |  |  | Block 39 |  |  | Block 40 |  |  | Block 41 |  |  | Block 42
DP | 25 |  | DP | 25 |  | DP | 25 |  | DP | 50 |  |  | DP | 50 |  |  | DP | 50 |  |  | DP | 100 |  |  | DP | 100 |  |  | DP | 100 |  |  | DP | 200 |  |  | DP | 100 |  | DP | 100 |  | DP | 100 |  | DP | 100 |  | DP | 100 |  | DP | 100 |  | DP | 100 |  | DP | 100 |  | DP | 100 |  | DP | 100 |  | DP | 100 |  | DP | 100 |  | DP | 100 |  | DP | 100 |  | DP | 100 |  | DP | 100 |  | DP | 100 |  | DP | 100 |  | DP | 100 |  | DP | 100 |  | DP | 100 |  | DP | 100 |  | DP | 100 |  | DP | 100 |  | DP | 100 |  | DP | 100 |  | DP | 100 |  | DP | 100 |  | DP | 100 |  | DP | 100 |  | DP | 100 |  | DP | 100
c | 2 | mol L | V | 6.704403 | mL | V | 6.995957 | mL | V | 7.857892 | mL |  | V | 7.904193 | mL |  | V | 7.157913 | mL |  | V | 7.907142 | mL |  | V | 7.695351 | mL |  | V | 7.419452 | mL |  | V | 7.707339 | mL |  | V | #DIV/0! | mL | V | #DIV/0! | mL | V | #DIV/0! | mL | V | #DIV/0! | mL | V | #DIV/0! | mL | V | #DIV/0! | mL | V | #DIV/0! | mL | V | #DIV/0! | mL | V | #DIV/0! | mL | V | #DIV/0! | mL | V | #DIV/0! | mL | V | #DIV/0! | mL | V | #DIV/0! | mL | V | #DIV/0! | mL | V | #DIV/0! | mL | V | #DIV/0! | mL | V | #DIV/0! | mL | V | #DIV/0! | mL | V | #DIV/0! | mL | V | #DIV/0! | mL | V | #DIV/0! | mL | V | #DIV/0! | mL | V | #DIV/0! | mL | V | #DIV/0! | mL | V | #DIV/0! | mL | V | #DIV/0! | mL | V | #DIV/0! | mL | V | #DIV/0! | mL | V | #DIV/0! | mL | V | #DIV/0! | mL | V | #DIV/0! | mL | V | #DIV/0! | mL
V | 4 | mL | T | 21 | ˚C | T | 21 | ˚C | T | 21 | ˚C |  | T | 21 | ˚C |  | T | 21 | ˚C |  | T | 21 | ˚C |  | T | 21 | ˚C |  | T | 21 | ˚C |  | T | 21 | ˚C |  | T | 21 | ˚C | T | 21 | ˚C | T | 21 | ˚C | T | 21 | ˚C | T | 21 | ˚C | T | 21 | ˚C | T | 21 | ˚C | T | 21 | ˚C | T | 21 | ˚C | T | 21 | ˚C | T | 21 | ˚C | T | 21 | ˚C | T | 21 | ˚C | T | 21 | ˚C | T | 21 | ˚C | T | 21 | ˚C | T | 21 | ˚C | T | 21 | ˚C | T | 21 | ˚C | T | 21 | ˚C | T | 21 | ˚C | T | 21 | ˚C | T | 21 | ˚C | T | 21 | ˚C | T | 21 | ˚C | T | 21 | ˚C | T | 21 | ˚C | T | 21 | ˚C | T | 21 | ˚C | T | 21 | ˚C | T | 21 | ˚C | T | 21 | ˚C
T | 24 | ˚C | time | 120 | min | time | 120 | min | time | 150 | min |  | time | 150 | min |  | time | 150 | min |  | time | 150 | min |  | time | 150 | min |  | time | 150 | min |  | time | 150 | min |  | time | 1.5 | h | time | 2 | h | time | 2 | h | time | 2 | h | time | 2 | h | time | 2 | h | time | 6 | h | time | 8 | h | time | 8 | h | time | 8 | h | time | 1 | h | time | 1 | h | time | 1 | h | time | 1 | h | time | 1 | h | time | 1 | h | time | 1 | h | time | 1 | h | time | 1 | h | time | 1 | h | time | 1 | h | time | 1 | h | time | 1 | h | time | 1 | h | time | 1 | h | time | 1 | h | time | 1 | h | time | 1 | h | time | 1 | h | time | 1 | h | time | 1 | h | time | 1 | h
time | 90 | min | Monomer 1 | 100 | % | Monomer 1 | 100 | % | Monomer 1 | 100 | % |  | Monomer 1 | 100 | % |  | Monomer 1 | 100 | % |  | Monomer 1 | 100 | % |  | Monomer 1 | 100 | % |  | Monomer 1 | 100 | % |  | Monomer 1 | 100 | % |  | Monomer 1 | 100 | % | Monomer 1 | 100 | % | Monomer 1 | 100 | % | Monomer 1 | 100 | % | Monomer 1 | 100 | % | Monomer 1 | 100 | % | Monomer 1 | 100 | % | Monomer 1 | 100 | % | Monomer 1 | 100 | % | Monomer 1 | 100 | % | Monomer 1 | 100 | % | Monomer 1 | 100 | % | Monomer 1 | 100 | % | Monomer 1 | 100 | % | Monomer 1 | 100 | % | Monomer 1 | 100 | % | Monomer 1 | 100 | % | Monomer 1 | 100 | % | Monomer 1 | 100 | % | Monomer 1 | 100 | % | Monomer 1 | 100 | % | Monomer 1 | 100 | % | Monomer 1 | 100 | % | Monomer 1 | 100 | % | Monomer 1 | 100 | % | Monomer 1 | 100 | % | Monomer 1 | 100 | % | Monomer 1 | 100 | % | Monomer 1 | 100 | % | Monomer 1 | 100 | % | Monomer 1 | 100 | % | Monomer 1 | 100 | %
Monomer 1 | 100 | %
CTA 1 | 20 | %
CTA 2 | 80 | %
Monomer1: | NAM |  | Monomer1: | NAM |  | Monomer1: | NAM |  | Monomer1: | NAM |  |  | Monomer1: | NAM |  |  | Monomer1: | NAM |  |  | Monomer1: | NAM |  |  | Monomer1: | NAM |  |  | Monomer1: | NAM |  |  | Monomer1: | NAM |  |  | Monomer1: | NIPAM |  | Monomer1: | DMA |  | Monomer1: | MA |  | Monomer1: | NIPAM |  | Monomer1: | DMA |  | Monomer1: | MA |  | Monomer1: | NIPAM |  | Monomer1: | DMA |  | Monomer1: | MA |  | Monomer1: | NIPAM |  | Monomer1: | NAM |  | Monomer1: | DMA |  | Monomer1: | NIPAM |  | Monomer1: | NAM |  | Monomer1: | DMA |  | Monomer1: | NIPAM |  | Monomer1: | NAM |  | Monomer1: | DMA |  | Monomer1: | NIPAM |  | Monomer1: | NAM |  | Monomer1: | DMA |  | Monomer1: | NIPAM |  | Monomer1: | NAM |  | Monomer1: | DMA |  | Monomer1: | NIPAM |  | Monomer1: | NAM |  | Monomer1: | DMA |  | Monomer1: | NIPAM |  | Monomer1: | NAM |  | Monomer1: | DMA |  | Monomer1: | NIPAM |  | Monomer1: | NAM
c | 2 | mol L-1 | c | 2 | mol L-1 | c | 2 | mol L-1 | c | 2 | mol L-1 |  | c | 2 | mol L-1 |  | c | 2 | mol L-1 |  | c | 2 | mol L-1 |  | c | 2 | mol L-1 |  | c | 2 | mol L-1 |  | c | 2 | mol L-1 |  | c | 2 | mol L-1 | c | 2 | mol L-1 | c | 2 | mol L-1 | c | 2 | mol L-1 | c | 2 | mol L-1 | c | 2 | mol L-1 | c | 2 | mol L-1 | c | 2 | mol L-1 | c | 2 | mol L-1 | c | 2 | mol L-1 | c | 2 | mol L-1 | c | 2 | mol L-1 | c | 2 | mol L-1 | c | 2 | mol L-1 | c | 2 | mol L-1 | c | 2 | mol L-1 | c | 2 | mol L-1 | c | 2 | mol L-1 | c | 2 | mol L-1 | c | 2 | mol L-1 | c | 2 | mol L-1 | c | 2 | mol L-1 | c | 2 | mol L-1 | c | 2 | mol L-1 | c | 2 | mol L-1 | c | 2 | mol L-1 | c | 2 | mol L-1 | c | 2 | mol L-1 | c | 2 | mol L-1 | c | 2 | mol L-1 | c | 2 | mol L-1 | c | 2 | mol L-1
n | 8 | mmol | n | 6.704403 | mmol | n | 4.663971 | mmol | n | 6.286313 | mmol |  | n | 4.516682 | mmol |  | n | 3.181295 | mmol |  | n | 4.865934 | mmol |  | n | 3.621342 | mmol |  | n | 2.826458 | mmol |  | n | 4.252325 | mmol |  | n | #DIV/0! | mmol | n | #DIV/0! | mmol | n | #DIV/0! | mmol | n | #DIV/0! | mmol | n | #DIV/0! | mmol | n | #DIV/0! | mmol | n | #DIV/0! | mmol | n | #DIV/0! | mmol | n | #DIV/0! | mmol | n | #DIV/0! | mmol | n | #DIV/0! | mmol | n | #DIV/0! | mmol | n | #DIV/0! | mmol | n | #DIV/0! | mmol | n | #DIV/0! | mmol | n | #DIV/0! | mmol | n | #DIV/0! | mmol | n | #DIV/0! | mmol | n | #DIV/0! | mmol | n | #DIV/0! | mmol | n | #DIV/0! | mmol | n | #DIV/0! | mmol | n | #DIV/0! | mmol | n | #DIV/0! | mmol | n | #DIV/0! | mmol | n | #DIV/0! | mmol | n | #DIV/0! | mmol | n | #DIV/0! | mmol | n | #DIV/0! | mmol | n | #DIV/0! | mmol | n | #DIV/0! | mmol | n | #DIV/0! | mmol
m | 1129.36 | mg | m | 946.4605 | mg | m | 658.4128 | mg | m | 887.4388 | mg |  | m | 637.6199 | mg |  | m | 449.1034 | mg |  | m | 686.9239 | mg |  | m | 511.2248 | mg |  | m | 399.011 | mg |  | m | 600.3007 | mg |  | m | #DIV/0! | mg | m | #DIV/0! | mg | m | #DIV/0! | mg | m | #DIV/0! | mg | m | #DIV/0! | mg | m | #DIV/0! | mg | m | #DIV/0! | mg | m | #DIV/0! | mg | m | #DIV/0! | mg | m | #DIV/0! | mg | m | #DIV/0! | mg | m | #DIV/0! | mg | m | #DIV/0! | mg | m | #DIV/0! | mg | m | #DIV/0! | mg | m | #DIV/0! | mg | m | #DIV/0! | mg | m | #DIV/0! | mg | m | #DIV/0! | mg | m | #DIV/0! | mg | m | #DIV/0! | mg | m | #DIV/0! | mg | m | #DIV/0! | mg | m | #DIV/0! | mg | m | #DIV/0! | mg | m | #DIV/0! | mg | m | #DIV/0! | mg | m | #DIV/0! | mg | m | #DIV/0! | mg | m | #DIV/0! | mg | m | #DIV/0! | mg | m | #DIV/0! | mg
V | 1006.56 | μL | V | 843.5477 | μL | V | 586.8207 | μL | V | 790.9437 | μL |  | V | 568.2887 | μL |  | V | 400.2704 | μL |  | V | 612.2316 | μL |  | V | 455.6371 | μL |  | V | 355.6248 | μL |  | V | 535.0274 | μL |  | V | #DIV/0! | μL | V | #DIV/0! | μL | V | #DIV/0! | μL | V | #DIV/0! | μL | V | #DIV/0! | μL | V | #DIV/0! | μL | V | #DIV/0! | μL | V | #DIV/0! | μL | V | #DIV/0! | μL | V | #DIV/0! | μL | V | #DIV/0! | μL | V | #DIV/0! | μL | V | #DIV/0! | μL | V | #DIV/0! | μL | V | #DIV/0! | μL | V | #DIV/0! | μL | V | #DIV/0! | μL | V | #DIV/0! | μL | V | #DIV/0! | μL | V | #DIV/0! | μL | V | #DIV/0! | μL | V | #DIV/0! | μL | V | #DIV/0! | μL | V | #DIV/0! | μL | V | #DIV/0! | μL | V | #DIV/0! | μL | V | #DIV/0! | μL | V | #DIV/0! | μL | V | #DIV/0! | μL | V | #DIV/0! | μL | V | #DIV/0! | μL | V | #DIV/0! | μL
M | 141.17 | g mol-1 | M | 141.17 | g mol-1 | M | 141.17 | g mol-1 | M | 141.17 | g mol-1 |  | M | 141.17 | g mol-1 |  | M | 141.17 | g mol-1 |  | M | 141.17 | g mol-1 |  | M | 141.17 | g mol-1 |  | M | 141.17 | g mol-1 |  | M | 141.17 | g mol-1 |  | M | 113.16 | g mol-1 | M | 99.13 | g mol-1 | M | 86.09 | g mol-1 | M | 113.16 | g mol-1 | M | 99.13 | g mol-1 | M | 86.09 | g mol-1 | M | 113.16 | g mol-1 | M | 99.13 | g mol-1 | M | 86.09 | g mol-1 | M | 113.16 | g mol-1 | M | 141.17 | g mol-1 | M | 99.13 | g mol-1 | M | 113.16 | g mol-1 | M | 141.17 | g mol-1 | M | 99.13 | g mol-1 | M | 113.16 | g mol-1 | M | 141.17 | g mol-1 | M | 99.13 | g mol-1 | M | 113.16 | g mol-1 | M | 141.17 | g mol-1 | M | 99.13 | g mol-1 | M | 113.16 | g mol-1 | M | 141.17 | g mol-1 | M | 99.13 | g mol-1 | M | 113.16 | g mol-1 | M | 141.17 | g mol-1 | M | 99.13 | g mol-1 | M | 113.16 | g mol-1 | M | 141.17 | g mol-1 | M | 99.13 | g mol-1 | M | 113.16 | g mol-1 | M | 141.17 | g mol-1
ρ | 1.122 | g mL-1 | ρ | 1.122 | g mL-1 | ρ | 1.122 | g mL-1 | ρ | 1.122 | g mL-1 |  | ρ | 1.122 | g mL-1 |  | ρ | 1.122 | g mL-1 |  | ρ | 1.122 | g mL-1 |  | ρ | 1.122 | g mL-1 |  | ρ | 1.122 | g mL-1 |  | ρ | 1.122 | g mL-1 |  | ρ | 1 | g mL-1 | ρ | 0.964 | g mL-1 | ρ | 0.95 | g mL-1 | ρ | 1 | g mL-1 | ρ | 0.964 | g mL-1 | ρ | 0.95 | g mL-1 | ρ | 1 | g mL-1 | ρ | 0.964 | g mL-1 | ρ | 0.95 | g mL-1 | ρ | 1 | g mL-1 | ρ | 1.122 | g mL-1 | ρ | 0.964 | g mL-1 | ρ | 1 | g mL-1 | ρ | 1.122 | g mL-1 | ρ | 0.964 | g mL-1 | ρ | 1 | g mL-1 | ρ | 1.122 | g mL-1 | ρ | 0.964 | g mL-1 | ρ | 1 | g mL-1 | ρ | 1.122 | g mL-1 | ρ | 0.964 | g mL-1 | ρ | 1 | g mL-1 | ρ | 1.122 | g mL-1 | ρ | 0.964 | g mL-1 | ρ | 1 | g mL-1 | ρ | 1.122 | g mL-1 | ρ | 0.964 | g mL-1 | ρ | 1 | g mL-1 | ρ | 1.122 | g mL-1 | ρ | 0.964 | g mL-1 | ρ | 1 | g mL-1 | ρ | 1.122 | g mL-1
Solvent: | DMSO |  | Solvent: | DMSO |  | Solvent: | DMSO |  | Solvent: | DMSO |  |  | Solvent: | DMSO |  |  | Solvent: | DMSO |  |  | Solvent: | DMSO |  |  | Solvent: | DMSO |  |  | Solvent: | DMSO |  |  | Solvent: | DMSO |  |  | Solvent: | DMSO |  | Solvent: | DMSO |  | Solvent: | DMSO |  | Solvent: | DMSO |  | Solvent: | DMSO |  | Solvent: | DMSO |  | Solvent: | DMSO |  | Solvent: | DMSO |  | Solvent: | DMSO |  | Solvent: | DMSO |  | Solvent: | Water |  | Solvent: | Water |  | Solvent: | Water |  | Solvent: | Water |  | Solvent: | Water |  | Solvent: | Water |  | Solvent: | Water |  | Solvent: | Water |  | Solvent: | Water |  | Solvent: | Water |  | Solvent: | Water |  | Solvent: | Water |  | Solvent: | Water |  | Solvent: | Water |  | Solvent: | Water |  | Solvent: | Water |  | Solvent: | Water |  | Solvent: | Water |  | Solvent: | Water |  | Solvent: | Water |  | Solvent: | Water |  | Solvent: | Water
c |  | mol L-1 | c |  | mol L-1 | c |  | mol L-1 | c |  | mol L-1 |  | c |  | mol L-1 |  | c |  | mol L-1 |  | c |  | mol L-1 |  | c |  | mol L-1 |  | c |  | mol L-1 |  | c |  | mol L-1 |  | c |  | mol L-1 | c |  | mol L-1 | c |  | mol L-1 | c |  | mol L-1 | c |  | mol L-1 | c |  | mol L-1 | c |  | mol L-1 | c |  | mol L-1 | c |  | mol L-1 | c |  | mol L-1 | c |  | mol L-1 | c |  | mol L-1 | c |  | mol L-1 | c |  | mol L-1 | c |  | mol L-1 | c |  | mol L-1 | c |  | mol L-1 | c |  | mol L-1 | c |  | mol L-1 | c |  | mol L-1 | c |  | mol L-1 | c |  | mol L-1 | c |  | mol L-1 | c |  | mol L-1 | c |  | mol L-1 | c |  | mol L-1 | c |  | mol L-1 | c |  | mol L-1 | c |  | mol L-1 | c |  | mol L-1 | c |  | mol L-1 | c |  | mol L-1
n | 42.14494 | mmol | n | 35.31958 | mmol | n | 24.57035 | mmol | n | 33.11704 | mmol |  | n | 23.79441 | mmol |  | n | 16.75943 | mmol |  | n | 25.63431 | mmol |  | n | 19.07765 | mmol |  | n | 14.89011 | mmol |  | n | 22.40175 | mmol |  | n | #DIV/0! | mmol | n | #DIV/0! | mmol | n | #DIV/0! | mmol | n | #DIV/0! | mmol | n | #DIV/0! | mmol | n | #DIV/0! | mmol | n | #DIV/0! | mmol | n | #DIV/0! | mmol | n | #DIV/0! | mmol | n | #DIV/0! | mmol | n | #DIV/0! | mmol | n | #DIV/0! | mmol | n | #DIV/0! | mmol | n | #DIV/0! | mmol | n | #DIV/0! | mmol | n | #DIV/0! | mmol | n | #DIV/0! | mmol | n | #DIV/0! | mmol | n | #DIV/0! | mmol | n | #DIV/0! | mmol | n | #DIV/0! | mmol | n | #DIV/0! | mmol | n | #DIV/0! | mmol | n | #DIV/0! | mmol | n | #DIV/0! | mmol | n | #DIV/0! | mmol | n | #DIV/0! | mmol | n | #DIV/0! | mmol | n | #DIV/0! | mmol | n | #DIV/0! | mmol | n | #DIV/0! | mmol | n | #DIV/0! | mmol
m | 3292.784 | mg | m | 2759.519 | mg | m | 1919.681 | mg | m | 2587.434 | mg | 3474.873 | m | 1859.057 | mg | 2496.677 | m | 1309.415 | mg | 1758.518 | m | 2002.809 | mg | 2689.733 | m | 1490.537 | mg | 2001.762 | m | 1163.364 | mg | 1562.376 | m | 1750.249 | mg | 2350.549 | m | #DIV/0! | mg | m | #DIV/0! | mg | m | #DIV/0! | mg | m | #DIV/0! | mg | m | #DIV/0! | mg | m | #DIV/0! | mg | m | #DIV/0! | mg | m | #DIV/0! | mg | m | #DIV/0! | mg | m | #DIV/0! | mg | m | #DIV/0! | mg | m | #DIV/0! | mg | m | #DIV/0! | mg | m | #DIV/0! | mg | m | #DIV/0! | mg | m | #DIV/0! | mg | m | #DIV/0! | mg | m | #DIV/0! | mg | m | #DIV/0! | mg | m | #DIV/0! | mg | m | #DIV/0! | mg | m | #DIV/0! | mg | m | #DIV/0! | mg | m | #DIV/0! | mg | m | #DIV/0! | mg | m | #DIV/0! | mg | m | #DIV/0! | mg | m | #DIV/0! | mg | m | #DIV/0! | mg | m | #DIV/0! | mg | m | #DIV/0! | mg | m | #DIV/0! | mg
V | 2993.44 | μL | V | 2508.654 | μL | V | 1745.165 | μL | V | 2352.213 | μL |  | V | 1690.052 | μL |  | V | 1190.377 | μL |  | V | 1820.735 | μL |  | V | 1355.034 | μL |  | V | 1057.604 | μL |  | V | 1591.135 | μL |  | V | #DIV/0! | μL | V | #DIV/0! | μL | V | #DIV/0! | μL | V | #DIV/0! | μL | V | #DIV/0! | μL | V | #DIV/0! | μL | V | #DIV/0! | μL | V | #DIV/0! | μL | V | #DIV/0! | μL | V | #DIV/0! | μL | V | #DIV/0! | μL | V | #DIV/0! | μL | V | #DIV/0! | μL | V | #DIV/0! | μL | V | #DIV/0! | μL | V | #DIV/0! | μL | V | #DIV/0! | μL | V | #DIV/0! | μL | V | #DIV/0! | μL | V | #DIV/0! | μL | V | #DIV/0! | μL | V | #DIV/0! | μL | V | #DIV/0! | μL | V | #DIV/0! | μL | V | #DIV/0! | μL | V | #DIV/0! | μL | V | #DIV/0! | μL | V | #DIV/0! | μL | V | #DIV/0! | μL | V | #DIV/0! | μL | V | #DIV/0! | μL | V | #DIV/0! | μL
M | 78.13 | g mol-1 | M | 78.13 | g mol-1 | M | 78.13 | g mol-1 | M | 78.13 | g mol-1 |  | M | 78.13 | g mol-1 |  | M | 78.13 | g mol-1 |  | M | 78.13 | g mol-1 |  | M | 78.13 | g mol-1 |  | M | 78.13 | g mol-1 |  | M | 78.13 | g mol-1 |  | M | 78.13 | g mol-1 | M | 78.13 | g mol-1 | M | 78.13 | g mol-1 | M | 78.13 | g mol-1 | M | 78.13 | g mol-1 | M | 78.13 | g mol-1 | M | 78.13 | g mol-1 | M | 78.13 | g mol-1 | M | 78.13 | g mol-1 | M | 78.13 | g mol-1 | M | 18 | g mol-1 | M | 18 | g mol-1 | M | 18 | g mol-1 | M | 18 | g mol-1 | M | 18 | g mol-1 | M | 18 | g mol-1 | M | 18 | g mol-1 | M | 18 | g mol-1 | M | 18 | g mol-1 | M | 18 | g mol-1 | M | 18 | g mol-1 | M | 18 | g mol-1 | M | 18 | g mol-1 | M | 18 | g mol-1 | M | 18 | g mol-1 | M | 18 | g mol-1 | M | 18 | g mol-1 | M | 18 | g mol-1 | M | 18 | g mol-1 | M | 18 | g mol-1 | M | 18 | g mol-1 | M | 18 | g mol-1
ρ | 1.1 | g mL-1 | ρ | 1.1 | g mL-1 | ρ | 1.1 | g mL-1 | ρ | 1.1 | g mL-1 |  | ρ | 1.1 | g mL-1 |  | ρ | 1.1 | g mL-1 |  | ρ | 1.1 | g mL-1 |  | ρ | 1.1 | g mL-1 |  | ρ | 1.1 | g mL-1 |  | ρ | 1.1 | g mL-1 |  | ρ | 1.1 | g mL-1 | ρ | 1.1 | g mL-1 | ρ | 1.1 | g mL-1 | ρ | 1.1 | g mL-1 | ρ | 1.1 | g mL-1 | ρ | 1.1 | g mL-1 | ρ | 1.1 | g mL-1 | ρ | 1.1 | g mL-1 | ρ | 1.1 | g mL-1 | ρ | 1.1 | g mL-1 | ρ | 1 | g mL-1 | ρ | 1 | g mL-1 | ρ | 1 | g mL-1 | ρ | 1 | g mL-1 | ρ | 1 | g mL-1 | ρ | 1 | g mL-1 | ρ | 1 | g mL-1 | ρ | 1 | g mL-1 | ρ | 1 | g mL-1 | ρ | 1 | g mL-1 | ρ | 1 | g mL-1 | ρ | 1 | g mL-1 | ρ | 1 | g mL-1 | ρ | 1 | g mL-1 | ρ | 1 | g mL-1 | ρ | 1 | g mL-1 | ρ | 1 | g mL-1 | ρ | 1 | g mL-1 | ρ | 1 | g mL-1 | ρ | 1 | g mL-1 | ρ | 1 | g mL-1 | ρ | 1 | g mL-1
CTA 1: | MeXan |  | CTA 1: | MeXan |  | CTA 1: | MeXan |  | CTA 1: | MeXan |  |  | CTA 1: | MeXan |  |  | CTA 1: | MeXan |  |  | CTA 1: | MeXan |  |  | CTA 1: | MeXan |  |  | CTA 1: | MeXan |  |  | CTA 1: | MeXan |  |  | CTA 1: | Xanthat |  | CTA 1: | Xanthat |  | CTA 1: | Xanthat |  | CTA 1: | Xanthat |  | CTA 1: | Xanthat |  | CTA 1: | Xanthat |  | CTA 1: | Xanthat |  | CTA 1: | Xanthat |  | CTA 1: | Xanthat |  | CTA 1: | Xanthat |  | CTA 1: | Xanthat |  | CTA 1: | Xanthat |  | CTA 1: | Xanthat |  | CTA 1: | Xanthat |  | CTA 1: | Xanthat |  | CTA 1: | Xanthat |  | CTA 1: | Xanthat |  | CTA 1: | Xanthat |  | CTA 1: | Xanthat |  | CTA 1: | Xanthat |  | CTA 1: | Xanthat |  | CTA 1: | Xanthat |  | CTA 1: | Xanthat |  | CTA 1: | Xanthat |  | CTA 1: | Xanthat |  | CTA 1: | Xanthat |  | CTA 1: | Xanthat |  | CTA 1: | Xanthat |  | CTA 1: | Xanthat |  | CTA 1: | Xanthat |  | CTA 1: | Xanthat |  | CTA 1: | Xanthat
c | 0.016 | mol L-1 | c | 0.04 | mol L-1 | c | 0.02666667 | mol L-1 | c | 0.016 | mol L-1 |  | c | 0.01142857 | mol L-1 |  | c | 0.008888889 | mol L-1 |  | c | 0.006153846 | mol L-1 |  | c | 0.004705882 | mol L-1 |  | c | 0.003809524 | mol L-1 |  | c | 0.002758621 | mol L-1 |  | c | #DIV/0! | mol L-1 | c | #DIV/0! | mol L-1 | c | #DIV/0! | mol L-1 | c | #DIV/0! | mol L-1 | c | #DIV/0! | mol L-1 | c | #DIV/0! | mol L-1 | c | #DIV/0! | mol L-1 | c | #DIV/0! | mol L-1 | c | #DIV/0! | mol L-1 | c | #DIV/0! | mol L-1 | c | #DIV/0! | mol L-1 | c | #DIV/0! | mol L-1 | c | #DIV/0! | mol L-1 | c | #DIV/0! | mol L-1 | c | #DIV/0! | mol L-1 | c | #DIV/0! | mol L-1 | c | #DIV/0! | mol L-1 | c | #DIV/0! | mol L-1 | c | #DIV/0! | mol L-1 | c | #DIV/0! | mol L-1 | c | #DIV/0! | mol L-1 | c | #DIV/0! | mol L-1 | c | #DIV/0! | mol L-1 | c | #DIV/0! | mol L-1 | c | #DIV/0! | mol L-1 | c | #DIV/0! | mol L-1 | c | #DIV/0! | mol L-1 | c | #DIV/0! | mol L-1 | c | #DIV/0! | mol L-1 | c | #DIV/0! | mol L-1 | c | #DIV/0! | mol L-1 | c | #DIV/0! | mol L-1
n | 0.064 | mmol | n | 0.2681761 | mmol | n | 0.1865588 | mmol | n | 0.1257263 | mmol |  | n | 0.09033363 | mmol |  | n | 0.06362589 | mmol |  | n | 0.04865934 | mmol |  | n | 0.03621342 | mmol |  | n | 0.02826458 | mmol |  | n | 0.02126163 | mmol |  | n | #DIV/0! | mmol | n | #DIV/0! | mmol | n | #DIV/0! | mmol | n | #DIV/0! | mmol | n | #DIV/0! | mmol | n | #DIV/0! | mmol | n | #DIV/0! | mmol | n | #DIV/0! | mmol | n | #DIV/0! | mmol | n | #DIV/0! | mmol | n | #DIV/0! | mmol | n | #DIV/0! | mmol | n | #DIV/0! | mmol | n | #DIV/0! | mmol | n | #DIV/0! | mmol | n | #DIV/0! | mmol | n | #DIV/0! | mmol | n | #DIV/0! | mmol | n | #DIV/0! | mmol | n | #DIV/0! | mmol | n | #DIV/0! | mmol | n | #DIV/0! | mmol | n | #DIV/0! | mmol | n | #DIV/0! | mmol | n | #DIV/0! | mmol | n | #DIV/0! | mmol | n | #DIV/0! | mmol | n | #DIV/0! | mmol | n | #DIV/0! | mmol | n | #DIV/0! | mmol | n | #DIV/0! | mmol | n | #DIV/0! | mmol
m | 13.31328 | mg | m | 55.78599 | mg | m | 38.80797 | mg | m | 26.15358 | mg |  | m | 18.7912 | mg |  | m | 13.23546 | mg |  | m | 10.12212 | mg |  | m | 7.533115 | mg |  | m | 5.879597 | mg |  | m | 4.422843 | mg |  | m | #DIV/0! | mg | m | #DIV/0! | mg | m | #DIV/0! | mg | m | #DIV/0! | mg | m | #DIV/0! | mg | m | #DIV/0! | mg | m | #DIV/0! | mg | m | #DIV/0! | mg | m | #DIV/0! | mg | m | #DIV/0! | mg | m | #DIV/0! | mg | m | #DIV/0! | mg | m | #DIV/0! | mg | m | #DIV/0! | mg | m | #DIV/0! | mg | m | #DIV/0! | mg | m | #DIV/0! | mg | m | #DIV/0! | mg | m | #DIV/0! | mg | m | #DIV/0! | mg | m | #DIV/0! | mg | m | #DIV/0! | mg | m | #DIV/0! | mg | m | #DIV/0! | mg | m | #DIV/0! | mg | m | #DIV/0! | mg | m | #DIV/0! | mg | m | #DIV/0! | mg | m | #DIV/0! | mg | m | #DIV/0! | mg | m | #DIV/0! | mg | m | #DIV/0! | mg
V | 0.0001331328 | μL | V | 0.0005578599 | μL | V | 0.0003880797 | μL | V | 0.0002615358 | μL |  | V | 0.000187912 | μL |  | V | 0.0001323546 | μL |  | V | 0.0001012212 | μL |  | V | 7.533115e-05 | μL |  | V | 5.879597e-05 | μL |  | V | 4.422843e-05 | μL |  | V | #DIV/0! | μL | V | #DIV/0! | μL | V | #DIV/0! | μL | V | #DIV/0! | μL | V | #DIV/0! | μL | V | #DIV/0! | μL | V | #DIV/0! | μL | V | #DIV/0! | μL | V | #DIV/0! | μL | V | #DIV/0! | μL | V | #DIV/0! | μL | V | #DIV/0! | μL | V | #DIV/0! | μL | V | #DIV/0! | μL | V | #DIV/0! | μL | V | #DIV/0! | μL | V | #DIV/0! | μL | V | #DIV/0! | μL | V | #DIV/0! | μL | V | #DIV/0! | μL | V | #DIV/0! | μL | V | #DIV/0! | μL | V | #DIV/0! | μL | V | #DIV/0! | μL | V | #DIV/0! | μL | V | #DIV/0! | μL | V | #DIV/0! | μL | V | #DIV/0! | μL | V | #DIV/0! | μL | V | #DIV/0! | μL | V | #DIV/0! | μL | V | #DIV/0! | μL
M | 208.02 | g mol-1 | M | 208.02 | g mol-1 | M | 208.02 | g mol-1 | M | 208.02 | g mol-1 |  | M | 208.02 | g mol-1 |  | M | 208.02 | g mol-1 |  | M | 208.02 | g mol-1 |  | M | 208.02 | g mol-1 |  | M | 208.02 | g mol-1 |  | M | 208.02 | g mol-1 |  | M | 194.01 | g mol-1 | M | 194.01 | g mol-1 | M | 194.01 | g mol-1 | M | 194.01 | g mol-1 | M | 194.01 | g mol-1 | M | 194.01 | g mol-1 | M | 194.01 | g mol-1 | M | 194.01 | g mol-1 | M | 194.01 | g mol-1 | M | 194.01 | g mol-1 | M | 194.01 | g mol-1 | M | 194.01 | g mol-1 | M | 194.01 | g mol-1 | M | 194.01 | g mol-1 | M | 194.01 | g mol-1 | M | 194.01 | g mol-1 | M | 194.01 | g mol-1 | M | 194.01 | g mol-1 | M | 194.01 | g mol-1 | M | 194.01 | g mol-1 | M | 194.01 | g mol-1 | M | 194.01 | g mol-1 | M | 194.01 | g mol-1 | M | 194.01 | g mol-1 | M | 194.01 | g mol-1 | M | 194.01 | g mol-1 | M | 194.01 | g mol-1 | M | 194.01 | g mol-1 | M | 194.01 | g mol-1 | M | 194.01 | g mol-1 | M | 194.01 | g mol-1 | M | 194.01 | g mol-1
ρ | 100000 | g mL-1 | ρ | 100000 | g mL-1 | ρ | 100000 | g mL-1 | ρ | 100000 | g mL-1 |  | ρ | 100000 | g mL-1 |  | ρ | 100000 | g mL-1 |  | ρ | 100000 | g mL-1 |  | ρ | 100000 | g mL-1 |  | ρ | 100000 | g mL-1 |  | ρ | 100000 | g mL-1 |  | ρ | 1000 | g mL-1 | ρ | 1000 | g mL-1 | ρ | 1000 | g mL-1 | ρ | 1000 | g mL-1 | ρ | 1000 | g mL-1 | ρ | 1000 | g mL-1 | ρ | 1000 | g mL-1 | ρ | 1000 | g mL-1 | ρ | 1000 | g mL-1 | ρ | 1000 | g mL-1 | ρ | 1000 | g mL-1 | ρ | 1000 | g mL-1 | ρ | 1000 | g mL-1 | ρ | 1000 | g mL-1 | ρ | 1000 | g mL-1 | ρ | 1000 | g mL-1 | ρ | 1000 | g mL-1 | ρ | 1000 | g mL-1 | ρ | 1000 | g mL-1 | ρ | 1000 | g mL-1 | ρ | 1000 | g mL-1 | ρ | 1000 | g mL-1 | ρ | 1000 | g mL-1 | ρ | 1000 | g mL-1 | ρ | 1000 | g mL-1 | ρ | 1000 | g mL-1 | ρ | 1000 | g mL-1 | ρ | 1000 | g mL-1 | ρ | 1000 | g mL-1 | ρ | 1000 | g mL-1 | ρ | 1000 | g mL-1 | ρ | 1000 | g mL-1
CTA 2: | PABTC
c | 0.064 | mol L-1
n | 0.256 | mmol
m | 61.02784 | mg
V | 0.06102784 | μL
M | 238.39 | g mol-1
ρ | 1000 | g mL-1
entnommene Lösung für Analytik |  |  | entnommene Lösung für Analytik |  |  | entnommene Lösung für Analytik |  |  | entnommene Lösung für Analytik |  |  |  | entnommene Lösung für Analytik |  |  |  | entnommene Lösung für Analytik |  |  |  | entnommene Lösung für Analytik |  |  |  | entnommene Lösung für Analytik |  |  |  | entnommene Lösung für Analytik |  |  |  | entnommene Lösung für Analytik |  |  |  | entnommene Lösung für Analytik |  |  | entnommene Lösung für Analytik |  |  | entnommene Lösung für Analytik |  |  | entnommene Lösung für Analytik |  |  | entnommene Lösung für Analytik |  |  | entnommene Lösung für Analytik |  |  | entnommene Lösung für Analytik |  |  | entnommene Lösung für Analytik |  |  | entnommene Lösung für Analytik |  |  | entnommene Lösung für Analytik |  |  | entnommene Lösung für Analytik |  |  | entnommene Lösung für Analytik |  |  | entnommene Lösung für Analytik |  |  | entnommene Lösung für Analytik |  |  | entnommene Lösung für Analytik |  |  | entnommene Lösung für Analytik |  |  | entnommene Lösung für Analytik |  |  | entnommene Lösung für Analytik |  |  | entnommene Lösung für Analytik |  |  | entnommene Lösung für Analytik |  |  | entnommene Lösung für Analytik |  |  | entnommene Lösung für Analytik |  |  | entnommene Lösung für Analytik |  |  | entnommene Lösung für Analytik |  |  | entnommene Lösung für Analytik |  |  | entnommene Lösung für Analytik |  |  | entnommene Lösung für Analytik |  |  | entnommene Lösung für Analytik |  |  | entnommene Lösung für Analytik |  |  | entnommene Lösung für Analytik |  |  | entnommene Lösung für Analytik |  |  | entnommene Lösung für Analytik
0.6477987 | mL |  | 2.040431 | mL |  | 2.281222 | mL |  | 2.21204 | mL |  |  | 2.336927 | mL |  |  | 1.683738 | mL |  |  | 2.022462 | mL |  |  | 1.689128 | mL |  |  | 1.838275 | mL |  |  |  | mL |  |  | 0.5 | mL |  | 0.5 | mL |  | 0.5 | mL |  | 0.5 | mL |  | 0.5 | mL |  | 0.5 | mL |  | 0.5 | mL |  | 0.5 | mL |  | 0.5 | mL |  | 0.5 | mL |  | 0.5 | mL |  | 0.5 | mL |  | 0.5 | mL |  | 0.5 | mL |  | 1 | mL |  | 1 | mL |  | 1 | mL |  | 1 | mL |  | 1 | mL |  | 1 | mL |  | 1 | mL |  | 1 | mL |  | 1 | mL |  | 1 | mL |  | 1 | mL |  | 1 | mL |  | 1 | mL |  | 1 | mL |  | 1 | mL |  | 1 | mL |  | 1 | mL |  | 1 | mL
0.721 | g |  | 2.271 | g |  | 2.539 | g |  | 2.462 | g |  |  | 2.601 |  |  |  | 1.874 |  |  |  | 2.251 | g |  |  | 1.88 |  |  |  | 2.046 | g
Umsatz | 0.8915842 | nicht in % | Umsatz | 0.9759357 | nicht in % | Umsatz | 0.9553797 | nicht in % | Umsatz | 0.9871758 | nicht in % |  | Umsatz | 0.9912161 | nicht in % |  | Umsatz | 0.9974943 | nicht in % |  | Umsatz | 0.9918743 | nicht in % |  | Umsatz | 0.996368 | nicht in % |  | Umsatz | 0.9732717 | nicht in % |  | Umsatz | 0.9312656 | nicht in % |  | Umsatz | 1 | nicht in % | Umsatz | 1 | nicht in % | Umsatz | 1 | nicht in % | Umsatz | 1 | nicht in % | Umsatz | 1 | nicht in % | Umsatz | 1 | nicht in % | Umsatz | 1 | nicht in % | Umsatz | 0.96 | nicht in % | Umsatz | 1 | nicht in % | Umsatz | 1 | nicht in % | Umsatz | 1 | nicht in % | Umsatz | 1 | nicht in % | Umsatz | 1 | nicht in % | Umsatz | 1 | nicht in % | Umsatz | 1 | nicht in % | Umsatz | 1 | nicht in % | Umsatz | 1 | nicht in % | Umsatz | 1 | nicht in % | Umsatz | 1 | nicht in % | Umsatz | 1 | nicht in % | Umsatz | 1 | nicht in % | Umsatz | 1 | nicht in % | Umsatz | 1 | nicht in % | Umsatz | 1 | nicht in % | Umsatz | 1 | nicht in % | Umsatz | 1 | nicht in % | Umsatz | 1 | nicht in % | Umsatz | 1 | nicht in % | Umsatz | 1 | nicht in % | Umsatz | 1 | nicht in % | Umsatz | 1 | nicht in % | Umsatz | 1 | nicht in %
M(theoretisch) |  |  | M(theoretisch) |  |  | M(theoretisch) |  |  | M(theoretisch) |  |  |  | M(theoretisch) |  |  |  | M(theoretisch) |  |  |  | M(theoretisch) |  |  |  | M(theoretisch) |  |  |  | M(theoretisch) |  |  |  | M(theoretisch) |  |  |  | M(theoretisch) |  |  | M(theoretisch) |  |  | M(theoretisch) |  |  | M(theoretisch) |  |  | M(theoretisch) |  |  | M(theoretisch) |  |  | M(theoretisch) |  |  | M(theoretisch) |  |  | M(theoretisch) |  |  | M(theoretisch) |  |  | M(theoretisch) |  |  | M(theoretisch) |  |  | M(theoretisch) |  |  | M(theoretisch) |  |  | M(theoretisch) |  |  | M(theoretisch) |  |  | M(theoretisch) |  |  | M(theoretisch) |  |  | M(theoretisch) |  |  | M(theoretisch) |  |  | M(theoretisch) |  |  | M(theoretisch) |  |  | M(theoretisch) |  |  | M(theoretisch) |  |  | M(theoretisch) |  |  | M(theoretisch) |  |  | M(theoretisch) |  |  | M(theoretisch) |  |  | M(theoretisch) |  |  | M(theoretisch) |  |  | M(theoretisch) |  |  | M(theoretisch)
3593.034 | g/mol |  | 7037.355 | g/mol |  | 10409.13 | g/mol |  | 17377.11 | g/mol |  |  | 24373.61 | g/mol |  |  | 31414.42 | g/mol |  |  | 45416.71 | g/mol |  |  | 59482.44 | g/mol |  |  | 73222.11 | g/mol |  |  | 99515.47 | g/mol |  |  | 110831.5 | g/mol |  | 120744.5 | g/mol |  | 129353.5 | g/mol |  | 140669.5 | g/mol |  | 150582.5 | g/mol |  | 159191.5 | g/mol |  | 170507.5 | g/mol |  | 180023.9 | g/mol |  | 188632.9 | g/mol |  | 199948.9 | g/mol |  | 214065.9 | g/mol |  | 223978.9 | g/mol |  | 235294.9 | g/mol |  | 249411.9 | g/mol |  | 259324.9 | g/mol |  | 270640.9 | g/mol |  | 284757.9 | g/mol |  | 294670.9 | g/mol |  | 305986.9 | g/mol |  | 320103.9 | g/mol |  | 330016.9 | g/mol |  | 341332.9 | g/mol |  | 355449.9 | g/mol |  | 365362.9 | g/mol |  | 376678.9 | g/mol |  | 390795.9 | g/mol |  | 400708.9 | g/mol |  | 412024.9 | g/mol |  | 426141.9 | g/mol |  | 436054.9 | g/mol |  | 447370.9 | g/mol |  | 461487.9 | g/mol
2024-05-21
Photorector: Thales Nano
365 nm | [45 empty] | NIPAM nicht komplett gelöst bei Polymerisation
4 panel
10%
high

## Conversion
VTNMR049 | 1.80 min
δppm | 6.4 | 6.2 | 5.6 | 4,0-3,0
I* | 1 | 0.99 | 1.01 | 73.79
Coversion | 0.8915842
VTNMR050 | 2.120 min
δppm | 6.4 | 6.2 | 5.6 | 4,0-3,0
I* | 1 | 0.95 | 0.9 | 315.82
Coversion | 0.9759357
VTNMR051 | 3.120 min
δppm | 6.4 | 6.2 | 5.6 | 4,0-3,0
I* | 1 | 0.98 | 0.98 | 176.9
Coversion | 0.9553797
VTNMR052 | 4.150 min
δppm | 6.4 | 6.2 | 5.6 | 4,0-3,0
I* | 1 | 0.99 | 0.98 | 617.58
Coversion | 0.9871758
VTNMR053 | 5.150 min
δppm | 6.4 | 6.2 | 5.6 | 4,0-3,0
I* | 1 | 0.99 | 0.8 | 847
Coversion | 0.9912161
VTNMR054 | 6.150 min
δppm | 6.4 | 6.2 | 5.6 | 4,0-3,0
I* | 1 | 1.46 | 0.45 | 3097
Coversion | 0.9974943
VTNMR055 | 7.150 min
δppm | 6.4 | 6.2 | 5.6 | 4,0-3,0
I* | 1 | 0.96 | 0.95 | 955
Coversion | 0.9918743
VTNMR056 | 8.150 min
δppm | 6.4 | 6.2 | 5.6 | 4,0-3,0
I* | 1 | 0.46 | 0.82 | 1674
Coversion | 0.996368
VTNMR057 | 9.150 min
δppm | 6.4 | 6.2 | 5.6 | 4,0-3,0
I* | 1 | 0.9 | 0.96 | 285.34
Coversion | 0.9732717
VTNMR058 | 10.150 min
δppm | 6.4 | 6.2 | 5.6 | 4,0-3,0
I* | 1 | 1.01 | 0.99 | 116.39
Coversion | 0.9312656