## Reagents
Monomer | M | Density | kp | Solvent | M | Density | CTA | M | Density | Initiator | M | Density | 10 h half life ˚C | Ea (J mol-1) | kd (s-1) | A
MPEG9A | 468 | 1.09 |  | Dioxane | 88.1 | 1.03 | PABTC | 238.39 | 1000 | V-40 | 244.34 | 1000 | 88 | 149000 | 1.92e-05 | 68120655535702296
MPEG23MA | 1100 | 1.1 |  | Water | 18 | 1 | CPABTC | 291.04 | 1000 | VA-044 | 323.33 | 1000 | 44 | 108000 | 1.92e-05 | 11762127252491.9
DMAEMA | 157.21 | 0.933 |  | DMSO | 78.13 | 1.1 | PABTC-LevoGlu | 348.05 | 10000 | ACVA | 280.28 | 1000 | 69 | 142000 | 1.9e-05 | 90529813179264944
NAM | 141.17 | 1.122 |  | EtOH | 46.06 | 0.789 | PABTC-Norbornene | 428.09 | 10000 | V-601 | 230.26 | 10000 | 66 | 127000 | 1.9e-05 | 689220664971883.9
NIPAM | 113.16 | 1 |  | Dioxane water 1:1 | 53.05 | 1.015 | PLLA70-PABTC | 6500 | 10000 | AIBN | 164.21 | 10000 | 65 | 132400 | 1.9e-05 | 5374387417634917
DEA | 127.18 | 0.924 |  | Dioxane water 1:9 | 25.01 | 1.003 | PABTC-PABTC | 250 | 10000 | V50 | 271.19 | 100000 | 56 | 123400 | 1.9e-05 | 726631069877657.1
MMA | 100.12 | 0.94 |  | Dioxane water 9:1 | 81.09 | 1.027 | PABTC-OH | 281.06 | 1000
HPMA | 144 | 1.006 |  | DMF/H2O 8:2 | 62 | 0.987 | PABTC-NH | 293.5207 | 1000
HEA | 115.13 | 1.111 |  | Toluol | 92.141 | 0.87 | Xanthat | 194.01 | 1000
NVP | 111.14 | 1.04 |  | DMF | 73.1 | 0.948 | MeXan | 208.02 | 100000
BocAEAm | 214 | 1 |  |  |  |  | MeXanNHS | 305.4 | 10000
NHSAcrylate | 169.04 | 1
Dodecylacrylate | 240.38 | 0.872
PEGA | 5000 | 1
BA | 128.171 | 0.89
Levoglucosenone | 126.03 | 1.29
TMGAAm | 169.12 | 0.982
BEA | 179.01 | 1.4774
tBAm | 127.18 | 1
DMA | 99.13 | 0.964
Acrylamid | 71.08 | 1
MA | 86.09 | 0.95
HEAm | 115.13 | 1.111
BisAAm | 154.17 | 1
DMA | 99.13 | 0.964
AEAmHCl | 150.06 | 1

## Sheet2
Block 1 |  |  | Block 2 |  |  | Block 3 |  |  | Block 4 |  |  | Block 5 |  |  | Block 6 |  |  | Block 7 |  |  | Block 8 |  |  | Block 9 |  |  | Block 10 |  |  | Block 11 |  |  | Block 12 |  |  | Block 13 |  |  | Block 14 |  |  | Block 15 |  |  | Block 16 |  |  | Block 17 |  |  | Block 18 |  |  | Block 19 |  |  | Block 20 |  |  | Block 21 |  |  | Block 22 |  |  | Block 23 |  |  | Block 24 |  |  | Block 25 |  |  | Block 26 |  |  | Block 27 |  |  | Block 28 |  |  | Block 29 |  |  | Block 30 |  |  | Block 31 |  |  | Block 32 |  |  | Block 33 |  |  | Block 34 |  |  | Block 35 |  |  | Block 36 |  |  | Block 37 |  |  | Block 38 |  |  | Block 39 |  |  | Block 40 |  |  | Block 41 |  |  | Block 42
DP | 25 |  | DP | 25 |  | DP | 25 |  | DP | 50 |  | DP | 50 |  | DP | 50 |  | DP | 100 |  | DP | 100 |  | DP | 100 |  | DP | 200 |  | DP | 100 |  | DP | 100 |  | DP | 100 |  | DP | 100 |  | DP | 100 |  | DP | 100 |  | DP | 100 |  | DP | 100 |  | DP | 100 |  | DP | 100 |  | DP | 100 |  | DP | 100 |  | DP | 100 |  | DP | 100 |  | DP | 100 |  | DP | 100 |  | DP | 100 |  | DP | 100 |  | DP | 100 |  | DP | 100 |  | DP | 100 |  | DP | 100 |  | DP | 100 |  | DP | 100 |  | DP | 100 |  | DP | 100 |  | DP | 100 |  | DP | 100 |  | DP | 100 |  | DP | 100 |  | DP | 100 |  | DP | 100
c | 2 | mol L | V | 5.8 | mL | V | 7.05 | mL | V | 8.333333 | mL | V | 8.796667 | mL | V | 8.674286 | mL | V | 9.568413 | mL | V | 9.83177 | mL | V | 9.612775 | mL | V | 10.44383 | mL | V | #DIV/0! | mL | V | #DIV/0! | mL | V | #DIV/0! | mL | V | #DIV/0! | mL | V | #DIV/0! | mL | V | #DIV/0! | mL | V | #DIV/0! | mL | V | #DIV/0! | mL | V | #DIV/0! | mL | V | #DIV/0! | mL | V | #DIV/0! | mL | V | #DIV/0! | mL | V | #DIV/0! | mL | V | #DIV/0! | mL | V | #DIV/0! | mL | V | #DIV/0! | mL | V | #DIV/0! | mL | V | #DIV/0! | mL | V | #DIV/0! | mL | V | #DIV/0! | mL | V | #DIV/0! | mL | V | #DIV/0! | mL | V | #DIV/0! | mL | V | #DIV/0! | mL | V | #DIV/0! | mL | V | #DIV/0! | mL | V | #DIV/0! | mL | V | #DIV/0! | mL | V | #DIV/0! | mL | V | #DIV/0! | mL | V | #DIV/0! | mL | V | #DIV/0! | mL
V | 4 | mL | T | 21 | ˚C | T | 21 | ˚C | T | 21 | ˚C | T | 21 | ˚C | T | 21 | ˚C | T | 21 | ˚C | T | 21 | ˚C | T | 21 | ˚C | T | 21 | ˚C | T | 21 | ˚C | T | 21 | ˚C | T | 21 | ˚C | T | 21 | ˚C | T | 21 | ˚C | T | 21 | ˚C | T | 21 | ˚C | T | 21 | ˚C | T | 21 | ˚C | T | 21 | ˚C | T | 21 | ˚C | T | 21 | ˚C | T | 21 | ˚C | T | 21 | ˚C | T | 21 | ˚C | T | 21 | ˚C | T | 21 | ˚C | T | 21 | ˚C | T | 21 | ˚C | T | 21 | ˚C | T | 21 | ˚C | T | 21 | ˚C | T | 21 | ˚C | T | 21 | ˚C | T | 21 | ˚C | T | 21 | ˚C | T | 21 | ˚C | T | 21 | ˚C | T | 21 | ˚C | T | 21 | ˚C | T | 21 | ˚C | T | 21 | ˚C
T | 24 | ˚C | time | 60 | min | time | 60 | min | time | 75 | min | time | 75 | min | time | 80 | min | time | 85 | min | time | 100 | min | time | 110 | min | time | 120 | min | time | 1.5 | h | time | 2 | h | time | 2 | h | time | 2 | h | time | 2 | h | time | 2 | h | time | 6 | h | time | 8 | h | time | 8 | h | time | 8 | h | time | 1 | h | time | 1 | h | time | 1 | h | time | 1 | h | time | 1 | h | time | 1 | h | time | 1 | h | time | 1 | h | time | 1 | h | time | 1 | h | time | 1 | h | time | 1 | h | time | 1 | h | time | 1 | h | time | 1 | h | time | 1 | h | time | 1 | h | time | 1 | h | time | 1 | h | time | 1 | h | time | 1 | h | time | 1 | h
time | 40 | min | Monomer 1 | 100 | % | Monomer 1 | 100 | % | Monomer 1 | 100 | % | Monomer 1 | 100 | % | Monomer 1 | 100 | % | Monomer 1 | 100 | % | Monomer 1 | 100 | % | Monomer 1 | 100 | % | Monomer 1 | 100 | % | Monomer 1 | 100 | % | Monomer 1 | 100 | % | Monomer 1 | 100 | % | Monomer 1 | 100 | % | Monomer 1 | 100 | % | Monomer 1 | 100 | % | Monomer 1 | 100 | % | Monomer 1 | 100 | % | Monomer 1 | 100 | % | Monomer 1 | 100 | % | Monomer 1 | 100 | % | Monomer 1 | 100 | % | Monomer 1 | 100 | % | Monomer 1 | 100 | % | Monomer 1 | 100 | % | Monomer 1 | 100 | % | Monomer 1 | 100 | % | Monomer 1 | 100 | % | Monomer 1 | 100 | % | Monomer 1 | 100 | % | Monomer 1 | 100 | % | Monomer 1 | 100 | % | Monomer 1 | 100 | % | Monomer 1 | 100 | % | Monomer 1 | 100 | % | Monomer 1 | 100 | % | Monomer 1 | 100 | % | Monomer 1 | 100 | % | Monomer 1 | 100 | % | Monomer 1 | 100 | % | Monomer 1 | 100 | % | Monomer 1 | 100 | %
Monomer 1 | 100 | %
CTA 1 | 20 | %
CTA 2 | 80 | %
Monomer1: | NAM |  | Monomer1: | NAM |  | Monomer1: | NAM |  | Monomer1: | NAM |  | Monomer1: | NAM |  | Monomer1: | NAM |  | Monomer1: | NAM |  | Monomer1: | NAM |  | Monomer1: | NAM |  | Monomer1: | NAM |  | Monomer1: | NIPAM |  | Monomer1: | DMA |  | Monomer1: | MA |  | Monomer1: | NIPAM |  | Monomer1: | DMA |  | Monomer1: | MA |  | Monomer1: | NIPAM |  | Monomer1: | DMA |  | Monomer1: | MA |  | Monomer1: | NIPAM |  | Monomer1: | NAM |  | Monomer1: | DMA |  | Monomer1: | NIPAM |  | Monomer1: | NAM |  | Monomer1: | DMA |  | Monomer1: | NIPAM |  | Monomer1: | NAM |  | Monomer1: | DMA |  | Monomer1: | NIPAM |  | Monomer1: | NAM |  | Monomer1: | DMA |  | Monomer1: | NIPAM |  | Monomer1: | NAM |  | Monomer1: | DMA |  | Monomer1: | NIPAM |  | Monomer1: | NAM |  | Monomer1: | DMA |  | Monomer1: | NIPAM |  | Monomer1: | NAM |  | Monomer1: | DMA |  | Monomer1: | NIPAM |  | Monomer1: | NAM
c | 2 | mol L-1 | c | 2 | mol L-1 | c | 2 | mol L-1 | c | 2 | mol L-1 | c | 2 | mol L-1 | c | 2 | mol L-1 | c | 2 | mol L-1 | c | 2 | mol L-1 | c | 2 | m+AJ13:AM14ol L-1 | c | 2 | mol L-1 | c | 2 | mol L-1 | c | 2 | mol L-1 | c | 2 | mol L-1 | c | 2 | mol L-1 | c | 2 | mol L-1 | c | 2 | mol L-1 | c | 2 | mol L-1 | c | 2 | mol L-1 | c | 2 | mol L-1 | c | 2 | mol L-1 | c | 2 | mol L-1 | c | 2 | mol L-1 | c | 2 | mol L-1 | c | 2 | mol L-1 | c | 2 | mol L-1 | c | 2 | mol L-1 | c | 2 | mol L-1 | c | 2 | mol L-1 | c | 2 | mol L-1 | c | 2 | mol L-1 | c | 2 | mol L-1 | c | 2 | mol L-1 | c | 2 | mol L-1 | c | 2 | mol L-1 | c | 2 | mol L-1 | c | 2 | mol L-1 | c | 2 | mol L-1 | c | 2 | mol L-1 | c | 2 | mol L-1 | c | 2 | mol L-1 | c | 2 | mol L-1 | c | 2 | mol L-1
n | 8 | mmol | n | 5.8 | mmol | n | 4.7 | mmol | n | 6.666667 | mmol | n | 5.026667 | mmol | n | 3.855238 | mmol | n | 5.888254 | mmol | n | 4.626716 | mmol | n | 3.66201 | mmol | n | 5.762114 | mmol | n | #DIV/0! | mmol | n | #DIV/0! | mmol | n | #DIV/0! | mmol | n | #DIV/0! | mmol | n | #DIV/0! | mmol | n | #DIV/0! | mmol | n | #DIV/0! | mmol | n | #DIV/0! | mmol | n | #DIV/0! | mmol | n | #DIV/0! | mmol | n | #DIV/0! | mmol | n | #DIV/0! | mmol | n | #DIV/0! | mmol | n | #DIV/0! | mmol | n | #DIV/0! | mmol | n | #DIV/0! | mmol | n | #DIV/0! | mmol | n | #DIV/0! | mmol | n | #DIV/0! | mmol | n | #DIV/0! | mmol | n | #DIV/0! | mmol | n | #DIV/0! | mmol | n | #DIV/0! | mmol | n | #DIV/0! | mmol | n | #DIV/0! | mmol | n | #DIV/0! | mmol | n | #DIV/0! | mmol | n | #DIV/0! | mmol | n | #DIV/0! | mmol | n | #DIV/0! | mmol | n | #DIV/0! | mmol | n | #DIV/0! | mmol
m | 1129.36 | mg | m | 818.786 | mg | m | 663.499 | mg | m | 941.1333 | mg | m | 709.6145 | mg | m | 544.244 | mg | m | 831.2448 | mg | m | 653.1534 | mg | m | 516.9659 | mg | m | 813.4377 | mg | m | #DIV/0! | mg | m | #DIV/0! | mg | m | #DIV/0! | mg | m | #DIV/0! | mg | m | #DIV/0! | mg | m | #DIV/0! | mg | m | #DIV/0! | mg | m | #DIV/0! | mg | m | #DIV/0! | mg | m | #DIV/0! | mg | m | #DIV/0! | mg | m | #DIV/0! | mg | m | #DIV/0! | mg | m | #DIV/0! | mg | m | #DIV/0! | mg | m | #DIV/0! | mg | m | #DIV/0! | mg | m | #DIV/0! | mg | m | #DIV/0! | mg | m | #DIV/0! | mg | m | #DIV/0! | mg | m | #DIV/0! | mg | m | #DIV/0! | mg | m | #DIV/0! | mg | m | #DIV/0! | mg | m | #DIV/0! | mg | m | #DIV/0! | mg | m | #DIV/0! | mg | m | #DIV/0! | mg | m | #DIV/0! | mg | m | #DIV/0! | mg | m | #DIV/0! | mg
V | 1006.56 | μL | V | 729.7558 | μL | V | 591.3538 | μL | V | 838.7998 | μL | V | 632.455 | μL | V | 485.0659 | μL | V | 740.8599 | μL | V | 582.1332 | μL | V | 460.7539 | μL | V | 724.989 | μL | V | #DIV/0! | μL | V | #DIV/0! | μL | V | #DIV/0! | μL | V | #DIV/0! | μL | V | #DIV/0! | μL | V | #DIV/0! | μL | V | #DIV/0! | μL | V | #DIV/0! | μL | V | #DIV/0! | μL | V | #DIV/0! | μL | V | #DIV/0! | μL | V | #DIV/0! | μL | V | #DIV/0! | μL | V | #DIV/0! | μL | V | #DIV/0! | μL | V | #DIV/0! | μL | V | #DIV/0! | μL | V | #DIV/0! | μL | V | #DIV/0! | μL | V | #DIV/0! | μL | V | #DIV/0! | μL | V | #DIV/0! | μL | V | #DIV/0! | μL | V | #DIV/0! | μL | V | #DIV/0! | μL | V | #DIV/0! | μL | V | #DIV/0! | μL | V | #DIV/0! | μL | V | #DIV/0! | μL | V | #DIV/0! | μL | V | #DIV/0! | μL | V | #DIV/0! | μL
M | 141.17 | g mol-1 | M | 141.17 | g mol-1 | M | 141.17 | g mol-1 | M | 141.17 | g mol-1 | M | 141.17 | g mol-1 | M | 141.17 | g mol-1 | M | 141.17 | g mol-1 | M | 141.17 | g mol-1 | M | 141.17 | g mol-1 | M | 141.17 | g mol-1 | M | 113.16 | g mol-1 | M | 99.13 | g mol-1 | M | 86.09 | g mol-1 | M | 113.16 | g mol-1 | M | 99.13 | g mol-1 | M | 86.09 | g mol-1 | M | 113.16 | g mol-1 | M | 99.13 | g mol-1 | M | 86.09 | g mol-1 | M | 113.16 | g mol-1 | M | 141.17 | g mol-1 | M | 99.13 | g mol-1 | M | 113.16 | g mol-1 | M | 141.17 | g mol-1 | M | 99.13 | g mol-1 | M | 113.16 | g mol-1 | M | 141.17 | g mol-1 | M | 99.13 | g mol-1 | M | 113.16 | g mol-1 | M | 141.17 | g mol-1 | M | 99.13 | g mol-1 | M | 113.16 | g mol-1 | M | 141.17 | g mol-1 | M | 99.13 | g mol-1 | M | 113.16 | g mol-1 | M | 141.17 | g mol-1 | M | 99.13 | g mol-1 | M | 113.16 | g mol-1 | M | 141.17 | g mol-1 | M | 99.13 | g mol-1 | M | 113.16 | g mol-1 | M | 141.17 | g mol-1
ρ | 1.122 | g mL-1 | ρ | 1.122 | g mL-1 | ρ | 1.122 | g mL-1 | ρ | 1.122 | g mL-1 | ρ | 1.122 | g mL-1 | ρ | 1.122 | g mL-1 | ρ | 1.122 | g mL-1 | ρ | 1.122 | g mL-1 | ρ | 1.122 | g mL-1 | ρ | 1.122 | g mL-1 | ρ | 1 | g mL-1 | ρ | 0.964 | g mL-1 | ρ | 0.95 | g mL-1 | ρ | 1 | g mL-1 | ρ | 0.964 | g mL-1 | ρ | 0.95 | g mL-1 | ρ | 1 | g mL-1 | ρ | 0.964 | g mL-1 | ρ | 0.95 | g mL-1 | ρ | 1 | g mL-1 | ρ | 1.122 | g mL-1 | ρ | 0.964 | g mL-1 | ρ | 1 | g mL-1 | ρ | 1.122 | g mL-1 | ρ | 0.964 | g mL-1 | ρ | 1 | g mL-1 | ρ | 1.122 | g mL-1 | ρ | 0.964 | g mL-1 | ρ | 1 | g mL-1 | ρ | 1.122 | g mL-1 | ρ | 0.964 | g mL-1 | ρ | 1 | g mL-1 | ρ | 1.122 | g mL-1 | ρ | 0.964 | g mL-1 | ρ | 1 | g mL-1 | ρ | 1.122 | g mL-1 | ρ | 0.964 | g mL-1 | ρ | 1 | g mL-1 | ρ | 1.122 | g mL-1 | ρ | 0.964 | g mL-1 | ρ | 1 | g mL-1 | ρ | 1.122 | g mL-1
Solvent: | DMSO |  | Solvent: | DMSO |  | Solvent: | DMSO |  | Solvent: | DMSO |  | Solvent: | DMSO |  | Solvent: | DMSO |  | Solvent: | DMSO |  | Solvent: | DMSO |  | Solvent: | DMSO |  | Solvent: | DMSO |  | Solvent: | DMSO |  | Solvent: | DMSO |  | Solvent: | DMSO |  | Solvent: | DMSO |  | Solvent: | DMSO |  | Solvent: | DMSO |  | Solvent: | DMSO |  | Solvent: | DMSO |  | Solvent: | DMSO |  | Solvent: | DMSO |  | Solvent: | Water |  | Solvent: | Water |  | Solvent: | Water |  | Solvent: | Water |  | Solvent: | Water |  | Solvent: | Water |  | Solvent: | Water |  | Solvent: | Water |  | Solvent: | Water |  | Solvent: | Water |  | Solvent: | Water |  | Solvent: | Water |  | Solvent: | Water |  | Solvent: | Water |  | Solvent: | Water |  | Solvent: | Water |  | Solvent: | Water |  | Solvent: | Water |  | Solvent: | Water |  | Solvent: | Water |  | Solvent: | Water |  | Solvent: | Water
c |  | mol L-1 | c |  | mol L-1 | c |  | mol L-1 | c |  | mol L-1 | c |  | mol L-1 | c |  | mol L-1 | c |  | mol L-1 | c |  | mol L-1 | c |  | mol L-1 | c |  | mol L-1 | c |  | mol L-1 | c |  | mol L-1 | c |  | mol L-1 | c |  | mol L-1 | c |  | mol L-1 | c |  | mol L-1 | c |  | mol L-1 | c |  | mol L-1 | c |  | mol L-1 | c |  | mol L-1 | c |  | mol L-1 | c |  | mol L-1 | c |  | mol L-1 | c |  | mol L-1 | c |  | mol L-1 | c |  | mol L-1 | c |  | mol L-1 | c |  | mol L-1 | c |  | mol L-1 | c |  | mol L-1 | c |  | mol L-1 | c |  | mol L-1 | c |  | mol L-1 | c |  | mol L-1 | c |  | mol L-1 | c |  | mol L-1 | c |  | mol L-1 | c |  | mol L-1 | c |  | mol L-1 | c |  | mol L-1 | c |  | mol L-1 | c |  | mol L-1
n | 42.14494 | mmol | n | 30.55508 | mmol | n | 24.76015 | mmol | n | 35.12078 | mmol | n | 26.48107 | mmol | n | 20.30985 | mmol | n | 31.02002 | mmol | n | 24.37408 | mmol | n | 19.2919 | mmol | n | 30.3555 | mmol | n | #DIV/0! | mmol | n | #DIV/0! | mmol | n | #DIV/0! | mmol | n | #DIV/0! | mmol | n | #DIV/0! | mmol | n | #DIV/0! | mmol | n | #DIV/0! | mmol | n | #DIV/0! | mmol | n | #DIV/0! | mmol | n | #DIV/0! | mmol | n | #DIV/0! | mmol | n | #DIV/0! | mmol | n | #DIV/0! | mmol | n | #DIV/0! | mmol | n | #DIV/0! | mmol | n | #DIV/0! | mmol | n | #DIV/0! | mmol | n | #DIV/0! | mmol | n | #DIV/0! | mmol | n | #DIV/0! | mmol | n | #DIV/0! | mmol | n | #DIV/0! | mmol | n | #DIV/0! | mmol | n | #DIV/0! | mmol | n | #DIV/0! | mmol | n | #DIV/0! | mmol | n | #DIV/0! | mmol | n | #DIV/0! | mmol | n | #DIV/0! | mmol | n | #DIV/0! | mmol | n | #DIV/0! | mmol | n | #DIV/0! | mmol
m | 3292.784 | mg | m | 2387.269 | mg | m | 1934.511 | mg | m | 2743.987 | mg | m | 2068.966 | mg | m | 1586.808 | mg | m | 2423.594 | mg | m | 1904.347 | mg | m | 1507.276 | mg | m | 2371.675 | mg | m | #DIV/0! | mg | m | #DIV/0! | mg | m | #DIV/0! | mg | m | #DIV/0! | mg | m | #DIV/0! | mg | m | #DIV/0! | mg | m | #DIV/0! | mg | m | #DIV/0! | mg | m | #DIV/0! | mg | m | #DIV/0! | mg | m | #DIV/0! | mg | m | #DIV/0! | mg | m | #DIV/0! | mg | m | #DIV/0! | mg | m | #DIV/0! | mg | m | #DIV/0! | mg | m | #DIV/0! | mg | m | #DIV/0! | mg | m | #DIV/0! | mg | m | #DIV/0! | mg | m | #DIV/0! | mg | m | #DIV/0! | mg | m | #DIV/0! | mg | m | #DIV/0! | mg | m | #DIV/0! | mg | m | #DIV/0! | mg | m | #DIV/0! | mg | m | #DIV/0! | mg | m | #DIV/0! | mg | m | #DIV/0! | mg | m | #DIV/0! | mg | m | #DIV/0! | mg
V | 2993.44 | μL | V | 2170.244 | μL | V | 1758.646 | μL | V | 2494.534 | μL | V | 1880.878 | μL | V | 1442.553 | μL | V | 2203.267 | μL | V | 1731.225 | μL | V | 1370.251 | μL | V | 2156.068 | μL | V | #DIV/0! | μL | V | #DIV/0! | μL | V | #DIV/0! | μL | V | #DIV/0! | μL | V | #DIV/0! | μL | V | #DIV/0! | μL | V | #DIV/0! | μL | V | #DIV/0! | μL | V | #DIV/0! | μL | V | #DIV/0! | μL | V | #DIV/0! | μL | V | #DIV/0! | μL | V | #DIV/0! | μL | V | #DIV/0! | μL | V | #DIV/0! | μL | V | #DIV/0! | μL | V | #DIV/0! | μL | V | #DIV/0! | μL | V | #DIV/0! | μL | V | #DIV/0! | μL | V | #DIV/0! | μL | V | #DIV/0! | μL | V | #DIV/0! | μL | V | #DIV/0! | μL | V | #DIV/0! | μL | V | #DIV/0! | μL | V | #DIV/0! | μL | V | #DIV/0! | μL | V | #DIV/0! | μL | V | #DIV/0! | μL | V | #DIV/0! | μL | V | #DIV/0! | μL
M | 78.13 | g mol-1 | M | 78.13 | g mol-1 | M | 78.13 | g mol-1 | M | 78.13 | g mol-1 | M | 78.13 | g mol-1 | M | 78.13 | g mol-1 | M | 78.13 | g mol-1 | M | 78.13 | g mol-1 | M | 78.13 | g mol-1 | M | 78.13 | g mol-1 | M | 78.13 | g mol-1 | M | 78.13 | g mol-1 | M | 78.13 | g mol-1 | M | 78.13 | g mol-1 | M | 78.13 | g mol-1 | M | 78.13 | g mol-1 | M | 78.13 | g mol-1 | M | 78.13 | g mol-1 | M | 78.13 | g mol-1 | M | 78.13 | g mol-1 | M | 18 | g mol-1 | M | 18 | g mol-1 | M | 18 | g mol-1 | M | 18 | g mol-1 | M | 18 | g mol-1 | M | 18 | g mol-1 | M | 18 | g mol-1 | M | 18 | g mol-1 | M | 18 | g mol-1 | M | 18 | g mol-1 | M | 18 | g mol-1 | M | 18 | g mol-1 | M | 18 | g mol-1 | M | 18 | g mol-1 | M | 18 | g mol-1 | M | 18 | g mol-1 | M | 18 | g mol-1 | M | 18 | g mol-1 | M | 18 | g mol-1 | M | 18 | g mol-1 | M | 18 | g mol-1 | M | 18 | g mol-1
ρ | 1.1 | g mL-1 | ρ | 1.1 | g mL-1 | ρ | 1.1 | g mL-1 | ρ | 1.1 | g mL-1 | ρ | 1.1 | g mL-1 | ρ | 1.1 | g mL-1 | ρ | 1.1 | g mL-1 | ρ | 1.1 | g mL-1 | ρ | 1.1 | g mL-1 | ρ | 1.1 | g mL-1 | ρ | 1.1 | g mL-1 | ρ | 1.1 | g mL-1 | ρ | 1.1 | g mL-1 | ρ | 1.1 | g mL-1 | ρ | 1.1 | g mL-1 | ρ | 1.1 | g mL-1 | ρ | 1.1 | g mL-1 | ρ | 1.1 | g mL-1 | ρ | 1.1 | g mL-1 | ρ | 1.1 | g mL-1 | ρ | 1 | g mL-1 | ρ | 1 | g mL-1 | ρ | 1 | g mL-1 | ρ | 1 | g mL-1 | ρ | 1 | g mL-1 | ρ | 1 | g mL-1 | ρ | 1 | g mL-1 | ρ | 1 | g mL-1 | ρ | 1 | g mL-1 | ρ | 1 | g mL-1 | ρ | 1 | g mL-1 | ρ | 1 | g mL-1 | ρ | 1 | g mL-1 | ρ | 1 | g mL-1 | ρ | 1 | g mL-1 | ρ | 1 | g mL-1 | ρ | 1 | g mL-1 | ρ | 1 | g mL-1 | ρ | 1 | g mL-1 | ρ | 1 | g mL-1 | ρ | 1 | g mL-1 | ρ | 1 | g mL-1
CTA 1: | MeXan |  | CTA 1: | MeXan |  | CTA 1: | MeXan |  | CTA 1: | MeXan |  | CTA 1: | MeXan |  | CTA 1: | MeXan |  | CTA 1: | MeXan |  | CTA 1: | MeXan |  | CTA 1: | MeXan |  | CTA 1: | MeXan |  | CTA 1: | Xanthat |  | CTA 1: | Xanthat |  | CTA 1: | Xanthat |  | CTA 1: | Xanthat |  | CTA 1: | Xanthat |  | CTA 1: | Xanthat |  | CTA 1: | Xanthat |  | CTA 1: | Xanthat |  | CTA 1: | Xanthat |  | CTA 1: | Xanthat |  | CTA 1: | Xanthat |  | CTA 1: | Xanthat |  | CTA 1: | Xanthat |  | CTA 1: | Xanthat |  | CTA 1: | Xanthat |  | CTA 1: | Xanthat |  | CTA 1: | Xanthat |  | CTA 1: | Xanthat |  | CTA 1: | Xanthat |  | CTA 1: | Xanthat |  | CTA 1: | Xanthat |  | CTA 1: | Xanthat |  | CTA 1: | Xanthat |  | CTA 1: | Xanthat |  | CTA 1: | Xanthat |  | CTA 1: | Xanthat |  | CTA 1: | Xanthat |  | CTA 1: | Xanthat |  | CTA 1: | Xanthat |  | CTA 1: | Xanthat |  | CTA 1: | Xanthat |  | CTA 1: | Xanthat
c | 0.016 | mol L-1 | c | 0.04 | mol L-1 | c | 0.02666667 | mol L-1 | c | 0.016 | mol L-1 | c | 0.01142857 | mol L-1 | c | 0.008888889 | mol L-1 | c | 0.006153846 | mol L-1 | c | 0.004705882 | mol L-1 | c | 0.003809524 | mol L-1 | c | 0.002758621 | mol L-1 | c | #DIV/0! | mol L-1 | c | #DIV/0! | mol L-1 | c | #DIV/0! | mol L-1 | c | #DIV/0! | mol L-1 | c | #DIV/0! | mol L-1 | c | #DIV/0! | mol L-1 | c | #DIV/0! | mol L-1 | c | #DIV/0! | mol L-1 | c | #DIV/0! | mol L-1 | c | #DIV/0! | mol L-1 | c | #DIV/0! | mol L-1 | c | #DIV/0! | mol L-1 | c | #DIV/0! | mol L-1 | c | #DIV/0! | mol L-1 | c | #DIV/0! | mol L-1 | c | #DIV/0! | mol L-1 | c | #DIV/0! | mol L-1 | c | #DIV/0! | mol L-1 | c | #DIV/0! | mol L-1 | c | #DIV/0! | mol L-1 | c | #DIV/0! | mol L-1 | c | #DIV/0! | mol L-1 | c | #DIV/0! | mol L-1 | c | #DIV/0! | mol L-1 | c | #DIV/0! | mol L-1 | c | #DIV/0! | mol L-1 | c | #DIV/0! | mol L-1 | c | #DIV/0! | mol L-1 | c | #DIV/0! | mol L-1 | c | #DIV/0! | mol L-1 | c | #DIV/0! | mol L-1 | c | #DIV/0! | mol L-1
n | 0.064 | mmol | n | 0.232 | mmol | n | 0.188 | mmol | n | 0.1333333 | mmol | n | 0.1005333 | mmol | n | 0.07710476 | mmol | n | 0.05888254 | mmol | n | 0.04626716 | mmol | n | 0.0366201 | mmol | n | 0.02881057 | mmol | n | #DIV/0! | mmol | n | #DIV/0! | mmol | n | #DIV/0! | mmol | n | #DIV/0! | mmol | n | #DIV/0! | mmol | n | #DIV/0! | mmol | n | #DIV/0! | mmol | n | #DIV/0! | mmol | n | #DIV/0! | mmol | n | #DIV/0! | mmol | n | #DIV/0! | mmol | n | #DIV/0! | mmol | n | #DIV/0! | mmol | n | #DIV/0! | mmol | n | #DIV/0! | mmol | n | #DIV/0! | mmol | n | #DIV/0! | mmol | n | #DIV/0! | mmol | n | #DIV/0! | mmol | n | #DIV/0! | mmol | n | #DIV/0! | mmol | n | #DIV/0! | mmol | n | #DIV/0! | mmol | n | #DIV/0! | mmol | n | #DIV/0! | mmol | n | #DIV/0! | mmol | n | #DIV/0! | mmol | n | #DIV/0! | mmol | n | #DIV/0! | mmol | n | #DIV/0! | mmol | n | #DIV/0! | mmol | n | #DIV/0! | mmol
m | 13.31328 | mg | m | 48.26064 | mg | m | 39.10776 | mg | m | 27.736 | mg | m | 20.912944 | mg | m | 16.03933 | mg | m | 12.24875 | mg | m | 9.624494 | mg | m | 7.617712 | mg | m | 5.993175 | mg | m | #DIV/0! | mg | m | #DIV/0! | mg | m | #DIV/0! | mg | m | #DIV/0! | mg | m | #DIV/0! | mg | m | #DIV/0! | mg | m | #DIV/0! | mg | m | #DIV/0! | mg | m | #DIV/0! | mg | m | #DIV/0! | mg | m | #DIV/0! | mg | m | #DIV/0! | mg | m | #DIV/0! | mg | m | #DIV/0! | mg | m | #DIV/0! | mg | m | #DIV/0! | mg | m | #DIV/0! | mg | m | #DIV/0! | mg | m | #DIV/0! | mg | m | #DIV/0! | mg | m | #DIV/0! | mg | m | #DIV/0! | mg | m | #DIV/0! | mg | m | #DIV/0! | mg | m | #DIV/0! | mg | m | #DIV/0! | mg | m | #DIV/0! | mg | m | #DIV/0! | mg | m | #DIV/0! | mg | m | #DIV/0! | mg | m | #DIV/0! | mg | m | #DIV/0! | mg
V | 0.0001331328 | μL | V | 0.0004826064 | μL | V | 0.0003910776 | μL | V | 0.00027736 | μL | V | 0.00020912944 | μL | V | 0.0001603933 | μL | V | 0.0001224875 | μL | V | 9.624494e-05 | μL | V | 7.617712e-05 | μL | V | 5.993175e-05 | μL | V | #DIV/0! | μL | V | #DIV/0! | μL | V | #DIV/0! | μL | V | #DIV/0! | μL | V | #DIV/0! | μL | V | #DIV/0! | μL | V | #DIV/0! | μL | V | #DIV/0! | μL | V | #DIV/0! | μL | V | #DIV/0! | μL | V | #DIV/0! | μL | V | #DIV/0! | μL | V | #DIV/0! | μL | V | #DIV/0! | μL | V | #DIV/0! | μL | V | #DIV/0! | μL | V | #DIV/0! | μL | V | #DIV/0! | μL | V | #DIV/0! | μL | V | #DIV/0! | μL | V | #DIV/0! | μL | V | #DIV/0! | μL | V | #DIV/0! | μL | V | #DIV/0! | μL | V | #DIV/0! | μL | V | #DIV/0! | μL | V | #DIV/0! | μL | V | #DIV/0! | μL | V | #DIV/0! | μL | V | #DIV/0! | μL | V | #DIV/0! | μL | V | #DIV/0! | μL
M | 208.02 | g mol-1 | M | 208.02 | g mol-1 | M | 208.02 | g mol-1 | M | 208.02 | g mol-1 | M | 208.02 | g mol-1 | M | 208.02 | g mol-1 | M | 208.02 | g mol-1 | M | 208.02 | g mol-1 | M | 208.02 | g mol-1 | M | 208.02 | g mol-1 | M | 194.01 | g mol-1 | M | 194.01 | g mol-1 | M | 194.01 | g mol-1 | M | 194.01 | g mol-1 | M | 194.01 | g mol-1 | M | 194.01 | g mol-1 | M | 194.01 | g mol-1 | M | 194.01 | g mol-1 | M | 194.01 | g mol-1 | M | 194.01 | g mol-1 | M | 194.01 | g mol-1 | M | 194.01 | g mol-1 | M | 194.01 | g mol-1 | M | 194.01 | g mol-1 | M | 194.01 | g mol-1 | M | 194.01 | g mol-1 | M | 194.01 | g mol-1 | M | 194.01 | g mol-1 | M | 194.01 | g mol-1 | M | 194.01 | g mol-1 | M | 194.01 | g mol-1 | M | 194.01 | g mol-1 | M | 194.01 | g mol-1 | M | 194.01 | g mol-1 | M | 194.01 | g mol-1 | M | 194.01 | g mol-1 | M | 194.01 | g mol-1 | M | 194.01 | g mol-1 | M | 194.01 | g mol-1 | M | 194.01 | g mol-1 | M | 194.01 | g mol-1 | M | 194.01 | g mol-1
ρ | 100000 | g mL-1 | ρ | 100000 | g mL-1 | ρ | 100000 | g mL-1 | ρ | 100000 | g mL-1 | ρ | 100000 | g mL-1 | ρ | 100000 | g mL-1 | ρ | 100000 | g mL-1 | ρ | 100000 | g mL-1 | ρ | 100000 | g mL-1 | ρ | 100000 | g mL-1 | ρ | 1000 | g mL-1 | ρ | 1000 | g mL-1 | ρ | 1000 | g mL-1 | ρ | 1000 | g mL-1 | ρ | 1000 | g mL-1 | ρ | 1000 | g mL-1 | ρ | 1000 | g mL-1 | ρ | 1000 | g mL-1 | ρ | 1000 | g mL-1 | ρ | 1000 | g mL-1 | ρ | 1000 | g mL-1 | ρ | 1000 | g mL-1 | ρ | 1000 | g mL-1 | ρ | 1000 | g mL-1 | ρ | 1000 | g mL-1 | ρ | 1000 | g mL-1 | ρ | 1000 | g mL-1 | ρ | 1000 | g mL-1 | ρ | 1000 | g mL-1 | ρ | 1000 | g mL-1 | ρ | 1000 | g mL-1 | ρ | 1000 | g mL-1 | ρ | 1000 | g mL-1 | ρ | 1000 | g mL-1 | ρ | 1000 | g mL-1 | ρ | 1000 | g mL-1 | ρ | 1000 | g mL-1 | ρ | 1000 | g mL-1 | ρ | 1000 | g mL-1 | ρ | 1000 | g mL-1 | ρ | 1000 | g mL-1 | ρ | 1000 | g mL-1
CTA 2: | PABTC
c | 0.064 | mol L-1
n | 0.256 | mmol
m | 61.02784 | mg
V | 0.06102784 | μL
M | 238.39 | g mol-1
ρ | 1000 | g mL-1
entnommene Lösung für Analytik |  |  | entnommene Lösung für Analytik |  |  | entnommene Lösung für Analytik |  |  | entnommene Lösung für Analytik |  |  | entnommene Lösung für Analytik |  |  | entnommene Lösung für Analytik |  |  | entnommene Lösung für Analytik |  |  | entnommene Lösung für Analytik |  |  | entnommene Lösung für Analytik |  |  | entnommene Lösung für Analytik |  |  | entnommene Lösung für Analytik |  |  | entnommene Lösung für Analytik |  |  | entnommene Lösung für Analytik |  |  | entnommene Lösung für Analytik |  |  | entnommene Lösung für Analytik |  |  | entnommene Lösung für Analytik |  |  | entnommene Lösung für Analytik |  |  | entnommene Lösung für Analytik |  |  | entnommene Lösung für Analytik |  |  | entnommene Lösung für Analytik |  |  | entnommene Lösung für Analytik |  |  | entnommene Lösung für Analytik |  |  | entnommene Lösung für Analytik |  |  | entnommene Lösung für Analytik |  |  | entnommene Lösung für Analytik |  |  | entnommene Lösung für Analytik |  |  | entnommene Lösung für Analytik |  |  | entnommene Lösung für Analytik |  |  | entnommene Lösung für Analytik |  |  | entnommene Lösung für Analytik |  |  | entnommene Lösung für Analytik |  |  | entnommene Lösung für Analytik |  |  | entnommene Lösung für Analytik |  |  | entnommene Lösung für Analytik |  |  | entnommene Lösung für Analytik |  |  | entnommene Lösung für Analytik |  |  | entnommene Lösung für Analytik |  |  | entnommene Lösung für Analytik |  |  | entnommene Lösung für Analytik |  |  | entnommene Lösung für Analytik |  |  | entnommene Lösung für Analytik |  |  | entnommene Lösung für Analytik
1.1 | mL |  | 1.1 | mL |  | 2.05 | mL |  | 2.05 | mL |  | 2.05 | mL |  | 2.05 | mL |  | 2.05 | mL |  | 2.05 | mL |  | 2.05 | mL |  |  | mL |  | 0.5 | mL |  | 0.5 | mL |  | 0.5 | mL |  | 0.5 | mL |  | 0.5 | mL |  | 0.5 | mL |  | 0.5 | mL |  | 0.5 | mL |  | 0.5 | mL |  | 0.5 | mL |  | 0.5 | mL |  | 0.5 | mL |  | 0.5 | mL |  | 0.5 | mL |  | 1 | mL |  | 1 | mL |  | 1 | mL |  | 1 | mL |  | 1 | mL |  | 1 | mL |  | 1 | mL |  | 1 | mL |  | 1 | mL |  | 1 | mL |  | 1 | mL |  | 1 | mL |  | 1 | mL |  | 1 | mL |  | 1 | mL |  | 1 | mL |  | 1 | mL |  | 1 | mL
Umsatz | 0.94 | nicht in % | Umsatz | 0.967 | nicht in % | Umsatz | 0.971 | nicht in % | Umsatz | 0.981 | nicht in % | Umsatz | 0.977 | nicht in % | Umsatz | 0.973 | nicht in % | Umsatz | 0.962 | nicht in % | Umsatz | 0.974 | nicht in % | Umsatz | 0.959 | nicht in % | Umsatz | 0.939 | nicht in % | Umsatz | 1 | nicht in % | Umsatz | 1 | nicht in % | Umsatz | 1 | nicht in % | Umsatz | 1 | nicht in % | Umsatz | 1 | nicht in % | Umsatz | 1 | nicht in % | Umsatz | 1 | nicht in % | Umsatz | 0.96 | nicht in % | Umsatz | 1 | nicht in % | Umsatz | 1 | nicht in % | Umsatz | 1 | nicht in % | Umsatz | 1 | nicht in % | Umsatz | 1 | nicht in % | Umsatz | 1 | nicht in % | Umsatz | 1 | nicht in % | Umsatz | 1 | nicht in % | Umsatz | 1 | nicht in % | Umsatz | 1 | nicht in % | Umsatz | 1 | nicht in % | Umsatz | 1 | nicht in % | Umsatz | 1 | nicht in % | Umsatz | 1 | nicht in % | Umsatz | 1 | nicht in % | Umsatz | 1 | nicht in % | Umsatz | 1 | nicht in % | Umsatz | 1 | nicht in % | Umsatz | 1 | nicht in % | Umsatz | 1 | nicht in % | Umsatz | 1 | nicht in % | Umsatz | 1 | nicht in % | Umsatz | 1 | nicht in % | Umsatz | 1 | nicht in %
M(theoretisch) |  |  | M(theoretisch) |  |  | M(theoretisch) |  |  | M(theoretisch) |  |  | M(theoretisch) |  |  | M(theoretisch) |  |  | M(theoretisch) |  |  | M(theoretisch) |  |  | M(theoretisch) |  |  | M(theoretisch) |  |  | M(theoretisch) |  |  | M(theoretisch) |  |  | M(theoretisch) |  |  | M(theoretisch) |  |  | M(theoretisch) |  |  | M(theoretisch) |  |  | M(theoretisch) |  |  | M(theoretisch) |  |  | M(theoretisch) |  |  | M(theoretisch) |  |  | M(theoretisch) |  |  | M(theoretisch) |  |  | M(theoretisch) |  |  | M(theoretisch) |  |  | M(theoretisch) |  |  | M(theoretisch) |  |  | M(theoretisch) |  |  | M(theoretisch) |  |  | M(theoretisch) |  |  | M(theoretisch) |  |  | M(theoretisch) |  |  | M(theoretisch) |  |  | M(theoretisch) |  |  | M(theoretisch) |  |  | M(theoretisch) |  |  | M(theoretisch) |  |  | M(theoretisch) |  |  | M(theoretisch) |  |  | M(theoretisch) |  |  | M(theoretisch) |  |  | M(theoretisch) |  |  | M(theoretisch)
3763.905 | g/mol |  | 7176.68975 | g/mol |  | 10603.5915 | g/mol |  | 17527.98 | g/mol |  | 24424.1345 | g/mol |  | 31292.055 | g/mol |  | 44872.609 | g/mol |  | 58622.567 | g/mol |  | 72160.77 | g/mol |  | 98672.496 | g/mol |  | 109988.496 | g/mol |  | 119901.496 | g/mol |  | 128510.496 | g/mol |  | 139826.496 | g/mol |  | 149739.496 | g/mol |  | 158348.496 | g/mol |  | 169664.496 | g/mol |  | 179180.976 | g/mol |  | 187789.976 | g/mol |  | 199105.976 | g/mol |  | 213222.976 | g/mol |  | 223135.976 | g/mol |  | 234451.976 | g/mol |  | 248568.976 | g/mol |  | 258481.976 | g/mol |  | 269797.976 | g/mol |  | 283914.976 | g/mol |  | 293827.976 | g/mol |  | 305143.976 | g/mol |  | 319260.976 | g/mol |  | 329173.976 | g/mol |  | 340489.976 | g/mol |  | 354606.976 | g/mol |  | 364519.976 | g/mol |  | 375835.976 | g/mol |  | 389952.976 | g/mol |  | 399865.976 | g/mol |  | 411181.976 | g/mol |  | 425298.976 | g/mol |  | 435211.976 | g/mol |  | 446527.976 | g/mol |  | 460644.976 | g/mol
2022-08-05
Photorector: Thales Nano
395 nm | [38 empty] | NIPAM nicht komplett gelöst bei Polymerisation
4 panel
100%
high