## IL;SDS
| Log | SDS |  | Mole fraction |  | IL
IL:SDS (Con) | IL:SDS (Con) | 0 | 0.3 | 0.5 | 0.7 | 1
0.0001 | -4 | 26.14 | 11.74 | 13.65 | 15.68 | 28.67
0.0002 | -3.69897 | 24.42 | 11.03 | 12.56 | 14.59 | 26.98
0.001 | -3 | 19.98 | 7.42 | 9.31 | 10.69 | 21.87
0.002 | -2.69897 | 15.56 | 3.55 | 6.25 | 8.36 | 18.35
0.003 | -2.522879 | 13.43 | 2.35 | 3.88 | 5.96 | 16.29
0.007 | -2.154902 | 8.12 | 1.98 | 2.56 | 3.24 | 12
0.01 | -2 | 4.56 | 1.81 | 2.44 | 3.17 | 10.18
0.02 | -1.69897 | 4.12 | 1.62 | 2.18 | 2.93 | 9.89
0.0001 (mol.dm⁻³)
ɑ | CMC
0 | 0.0094 | SDS
0.3 | 0.0027 | 2.41
0.5 | 0.0037 | 3.62
0.7 | 0.0068 | 3.35
1 | 0.0098 | IL
avarage of individual in 0.3 |  | 0.00968
maximum reduction in 0.3 |  | 72.10744
[7 empty] | σ (mN/m) | C°1 IL (mol/l) |  | C°2 SDS (mol/l) |  | C12 (0/3) (mol/l) |  | C12 (0/5) (mol/l) |  | C12 (0/7) (mol/l)
[8 empty] | log | ant log | log | ant log | log | ant log | log | ant log | log | ant log
[7 empty] | 20 | -2.85 | 0.001412538 | -3.03 | 0.0009332543 | -5.09 | 8.128305e-06 | -4.7 | 1.995262e-05 | -4 | 0.0001
[7 empty] | 15 | -2.42 | 0.003801894 | -2.65 | 0.002238721 | -4.28 | 5.248075e-05 | -4.1 | 7.943282e-05 | -3.51 | 0.0003090295
[7 empty] | 10 | -1.95 | 0.01122018 | -2.29 | 0.005128614 | -3.62 | 0.0002398833 | -3.29 | 0.0005128614 | -3.02 | 0.0009549926
[7 empty] | 5 | -1.53 | 0.02951209 | -2.04 | 0.009120108 | -2.88 | 0.001318257 | -2.63 | 0.002344229 | -2.42 | 0.003801894

## IL;SDS+Na
| Log | SDS |  | Mole fraction |  | IL
IL:SDS (Con) | IL:SDS (Con) | 0 | 0.3 | 0.5 | 0.7 | 1
0.0001 | -4 | 18.95 | 12.89 | 14.66 | 16.45 | 21.5
0.0002 | -3.69897 | 16.92 | 10.5 | 12.1 | 13.9 | 19.84
0.0003 | -3.522879 | 15.66 | 9.06 | 10.97 | 12.23 | 18.75
0.001 | -3 | 11.55 | 5.56 | 7.51 | 9.04 | 15.48
0.002 | -2.69897 | 8.4 | 2.7 | 4.72 | 6.78 | 13.52
0.003 | -2.522879 | 6.24 | 2 | 2.95 | 5.7 | 12.03
0.007 | -2.154902 | 3.62 | 1.7 | 2.15 | 3 | 9.22
0.01 | -2 | 3.61 | 1.65 | 2.12 | 2.98 | 8.32
0.02 | -1.69897 |  |  |  |  | 8.29
0.0001 (mol.dm⁻³)
ɑ | CMC
0 | 0.0062 | SDS
0.3 | 0.0023 | 2.39
0.5 | 0.0036 | 2.7
0.7 | 0.0065 | 3.1
1 | 0.0091 | IL
avarage of individual in 0.3 |  | 0.00823
maximum reduction in 0.3 |  | 72.05346
[7 empty] | σ (mN/m) | C°1 IL (mol/l) |  | C°2 SDS (mol/l) |  | C12 (0/3) (mol/l) |  | C12 (0/5) (mol/l) |  | C12 (0/7) (mol/l)
[8 empty] | log | ant log | log | ant log | log | ant log | log | ant log | log | ant log
[7 empty] | 20 | -3.72 | 0.0001905461 | -4.11 | 7.762471e-05 | -5 | 1e-05 | -4.83 | 1.479108e-05 | -4.7 | 1.995262e-05
[7 empty] | 15 | -2.92 | 0.001202264 | -3.43 | 0.0003715352 | -4.16 | 6.91831e-05 | -4.02 | 9.549926e-05 | -3.81 | 0.0001548817
[7 empty] | 10 | -2.26 | 0.005495409 | -2.85 | 0.001412538 | -3.54 | 0.0002884032 | -3.38 | 0.0004168694 | -3.17 | 0.000676083
[7 empty] | 5 | -1.55 | 0.02818383 | -2.35 | 0.004466836 | -2.94 | 0.001148154 | -2.63 | 0.002344229 | -2.42 | 0.003801894
(a)

## IL;SDS+OH
| Log | SDS |  | Mole fraction |  | IL
IL:SDS (Con) | IL:SDS (Con) | 0 | 0.3 | 0.5 | 0.7 | 1
0.0001 | -4 | 18.6 | 10.4 | 12.21 | 14 | 21.3
0.0002 | -3.69897 | 15.8 | 8.17 | 10.34 | 12.32 | 19.3
0.0003 | -3.522879 | 14.23 | 6.29 | 8.62 | 10.85 | 18.03
0.001 | -3 | 9.11 | 1.53 | 3.33 | 6.45 | 14.32
0.002 | -2.69897 | 6.21 | 0.43 | 1.12 | 4.3 | 12.26
0.003 | -2.522879 | 4.46 | 0.31 | 1.03 | 2.63 | 10.46
0.007 | -2.154902 | 3.01 | 0.26 | 0.91 | 1.63 | 8.17
0.01 | -2 | 3.01 | 0.24 | 0.88 | 1.55 | 8.1
0.0001 (mol.dm⁻³)
ɑ | CMC
0 | 0.0047 | SDS
0.3 | 0.0015 | 0.98
0.5 | 0.0019 | 1.27
0.7 | 0.0039 | 2.33
1 | 0.0059 | IL
avarage of individual in 0.3 |  | 0.00554
maximum reduction in 0.3 |  | 72.92419
[7 empty] | σ (mN/m) | C°1 IL (mol/l) |  | C°2 SDS (mol/l) |  | C12 (0/3) (mol/l) |  | C12 (0/5) (mol/l) |  | C12 (0/7) (mol/l)
[8 empty] | log | ant log | log | ant log | log | ant log | log | ant log | log | ant log
[7 empty] | 20 | -3.8 | 0.0001584893 | -4.13 | 7.413102e-05 | -5.22 | 6.025596e-06 | -5.096 | 8.016781e-06 | -5 | 1e-05
[7 empty] | 15 | -3 | 0.001 | -3.6 | 0.0002511886 | -4.51 | 3.090295e-05 | -4.31 | 4.897788e-05 | -4.1 | 7.943282e-05
[7 empty] | 10 | -2.44 | 0.003630781 | -3.09 | 0.0008128305 | -3.95 | 0.0001122018 | -3.67 | 0.0002137962 | -3.42 | 0.0003801894
[7 empty] | 5 | -1.77 | 0.01698244 | -2.58 | 0.002630268 | -3.39 | 0.0004073803 | -3.05 | 0.0008912509 | -2.81 | 0.001548817
| Salt and alkali free | Salt | Salt-alkali
0 | 13.43 | 6.24 | 4.46
0.3 | 2.35 | 2 | 0.31
0.5 | 3.88 | 2.95 | 1.03
0.7 | 5.96 | 5.7 | 2.63
1 | 16.29 | 12.03 | 10.46
(b)

## Synergism
Pure | SDS | [10 empty] | IL
IL:SDS (Con) | 0 | Synergism | 0.3 | Avarage | Synergism | 0.5 | Avarage | Synergism | 0.7 | Avarage | Synergism | 1 | Synergism
0.0001 | 26.14 | 0 | 11.74 | 26.899 | 56.35525 | 13.65 | 27.405 | 50.19157 | 15.68 | 27.911 | 43.82143 | 28.67 | 0
0.0002 | 24.42 | 0 | 11.03 | 25.188 | 56.20931 | 12.56 | 25.7 | 51.1284 | 14.59 | 26.212 | 44.33847 | 26.98 | 0
0.001 | 19.98 | 0 | 7.42 | 20.547 | 63.88767 | 9.31 | 20.925 | 55.50777 | 10.69 | 21.303 | 49.81927 | 21.87 | 0
0.002 | 15.56 | 0 | 3.55 | 16.397 | 78.3497 | 6.25 | 16.955 | 63.13772 | 8.36 | 17.513 | 52.26403 | 18.35 | 0
0.003 | 13.43 | 0 | 2.35 | 14.288 | 83.55263 | 3.88 | 14.86 | 73.88964 | 5.96 | 15.432 | 61.37895 | 16.29 | 0
0.007 | 8.12 | 0 | 1.98 | 9.284 | 78.67299 | 2.56 | 10.06 | 74.55268 | 3.24 | 10.836 | 70.09967 | 12 | 0
0.01 | 4.56 | 0 | 1.81 | 6.246 | 71.02145 | 2.44 | 7.37 | 66.89281 | 3.17 | 8.494 | 62.67954 | 10.18 | 0
0.02 | 4.12 | 0 | 1.62 | 5.851 | 72.31243 | 2.18 | 7.005 | 68.87937 | 2.93 | 8.159 | 64.08874 | 9.89 | 0
with Na | SDS | [10 empty] | IL
IL:SDS (Con) | 0 | Synergism | 0.3 | Avarage | Synergism | 0.5 | Avarage | Synergism | 0.7 | Avarage | Synergism | 1 | Synergism
0.0001 | 18.95 | 0 | 12.89 | 19.715 | 34.61831 | 14.66 | 20.225 | 27.51545 | 16.45 | 20.735 | 20.66554 | 21.5 | 0
0.0002 | 16.92 | 0 | 10.5 | 17.796 | 40.99798 | 12.1 | 18.38 | 34.16757 | 13.9 | 18.964 | 26.70323 | 19.84 | 0
0.0003 | 15.66 | 0 | 9.06 | 16.587 | 45.37891 | 10.97 | 17.205 | 36.23947 | 12.23 | 17.823 | 31.3808 | 18.75 | 0
0.001 | 11.55 | 0 | 5.56 | 12.729 | 56.32021 | 7.51 | 13.515 | 44.43211 | 9.04 | 14.301 | 36.78764 | 15.48 | 0
0.002 | 8.4 | 0 | 2.7 | 9.936 | 72.82609 | 4.72 | 10.96 | 56.93431 | 6.78 | 11.984 | 43.42457 | 13.52 | 0
0.003 | 6.24 | 0 | 2 | 7.977 | 74.92792 | 2.95 | 9.135 | 67.70662 | 5.7 | 10.293 | 44.62256 | 12.03 | 0
0.007 | 3.62 | 0 | 1.7 | 5.3 | 67.92453 | 2.15 | 6.42 | 66.5109 | 3 | 7.54 | 60.2122 | 9.22 | 0
0.01 | 3.61 | 0 | 1.65 | 5.023 | 67.1511 | 2.12 | 5.965 | 64.45935 | 2.98 | 6.907 | 56.85536 | 8.32 | 0
wit Na+OH | SDS | [10 empty] | IL
IL:SDS (Con) | 0 | Synergism | 0.3 | Avarage | Synergism | 0.5 | Avarage | Synergism | 0.7 | Avarage | Synergism | 1 | Synergism
0.0001 | 18.6 | 0 | 10.4 | 19.41 | 46.41937 | 12.21 | 19.95 | 38.79699 | 14 | 20.49 | 31.67399 | 21.3 | 0
0.0002 | 15.8 | 0 | 8.17 | 16.85 | 51.51335 | 10.34 | 17.55 | 41.08262 | 12.32 | 18.25 | 32.49315 | 19.3 | 0
0.0003 | 14.23 | 0 | 6.29 | 15.37 | 59.07612 | 8.62 | 16.13 | 46.55921 | 10.85 | 16.89 | 35.76081 | 18.03 | 0
0.001 | 9.11 | 0 | 1.53 | 10.673 | 85.66476 | 3.33 | 11.715 | 71.5749 | 6.45 | 12.757 | 49.43952 | 14.32 | 0
0.002 | 6.21 | 0 | 0.43 | 8.025 | 94.64174 | 1.12 | 9.235 | 87.87223 | 4.3 | 10.445 | 58.83198 | 12.26 | 0
0.003 | 4.46 | 0 | 0.31 | 6.26 | 95.04792 | 1.03 | 7.46 | 86.19303 | 2.63 | 8.66 | 69.63048 | 10.46 | 0
0.007 | 3.01 | 0 | 0.26 | 4.558 | 94.29574 | 0.91 | 5.59 | 83.72093 | 1.63 | 6.622 | 75.38508 | 8.17 | 0
0.01 | 3.01 | 0 | 0.24 | 4.537 | 94.71016 | 0.88 | 5.555 | 84.15842 | 1.55 | 6.573 | 76.41868 | 8.1 | 0

## Max sinergy
0.3
IL:SDS (Con) | Salt and alkali free | Salt | Salt-alkali
0.0001 | 56.35525 | 34.61831 | 46.41937
0.0002 | 56.20931 | 40.99798 | 51.51335
0.001 | 63.88767 | 56.32021 | 85.66476
0.002 | 78.3497 | 72.82609 | 94.64174
0.003 | 83.55263 | 74.92792 | 95.04792
0.007 | 78.67299 | 67.92453 | 94.29574
0.01 | 71.02145 | 67.1511 | 94.71016

## CMC comparision
|  | Salt and alkali free |  |  | Salt |  |  | Salt-alkali
α1 | CMC | Synergy |  | CMC | Synergy |  | CMC | Synergy
0 | 0.0094 | 0 | 4.73 | 0.0062 | 0 | 4.06 | 0.0047 | 0 | 4.03
0.3 | 0.0027 | 71.549 | 2.41 | 0.0023 | 67.46818 | 2.39 | 0.0015 | 70.35573 | 0.98
0.5 | 0.0037 | 61.25654 | 3.62 | 0.0036 | 52.94118 | 2.7 | 0.0019 | 64.15094 | 1.27
0.7 | 0.0068 | 29.24037 | 3.35 | 0.0065 | 21.02066 | 3.1 | 0.0039 | 29.60289 | 2.33
1 | 0.0097 | 0 | 10.45 | 0.0091 | 0 | 8.89 | 0.0059 | 0 | 8.32

## X, B Pure
σ (mN/m) | C°1 IL (mol/l) | C°2 SDS (mol/l) | C12 (0/3) (mol/l) | C12 (0/5) (mol/l) | C12 (0/7) (mol/l)
20 | 0.001412538 | 0.0009332543 | 8e-06 | 2e-05 | 0.0001
15 | 0.003801894 | 0.002238721 | 5.248075e-05 | 8e-05 | 0.0003
10 | 0.01122018 | 0.005128614 | 0.0002398833 | 0.0005128614 | 0.0009549926
5 | 0.02951209 | 0.009120108 | 0.001318257 | 0.002344229 | 0.003801894
|  | σ (mN/m) |  | σ (mN/m) |  | σ (mN/m) |  | σ (mN/m)
α | X1 | 20 | X1 | 15 | X1 | 10 | X1 | 5
0.3 | 0.4716 | 1.000785 | 0.4625 | 1.000694 | 0.45 | 1.008609 | 0.4166 | 1.00032
0.5 | 0.4887 | 1.000825 | 0.4839 | 1.000698 | 0.47 | 1.007158 | 0.44 | 1.008745
0.7 | 0.5179 | 1.000096 | 0.5139 | 1.000129 | 0.5031 | 1.000711 | 0.481 | 1.010409
α | ß |  | ß |  | ß |  | ß
0.3 | -20.15014 |  | -16.3225 |  | -14.05217 |  | -10.09778
0.5 | -16.19779 |  | -14.37344 |  | -10.76393 |  | -7.669038
0.7 | -10.09668 |  | -9.439207 |  | -8.640711 |  | -6.215034

## X, B Na
σ (mN/m) | C°1 IL (mol/l) | C°2 SDS (mol/l) | C12 (0/3) (mol/l) | C12 (0/5) (mol/l) | C12 (0/7) (mol/l)
20 | 0.0001905461 | 7.762471e-05 | 1e-05 | 1.5e-05 | 2e-05
15 | 0.001202264 | 0.0003715352 | 6.91831e-05 | 9.549926e-05 | 0.0001548817
10 | 0.005495409 | 0.001412538 | 0.00029 | 0.0004168694 | 0.000676083
5 | 0.02818383 | 0.004466836 | 0.001148154 | 0.002344229 | 0.003801894
|  | σ (mN/m) |  | σ (mN/m) |  | σ (mN/m) |  | σ (mN/m)
α | X1 | 20 | X1 | 15 | X1 | 10 | X1 | 5
0.3 | 0.428 | 1.000937 | 0.4088 | 1.000778 | 0.3996 | 1.000225 | 0.376 | 1.000381
0.5 | 0.4564 | 1.000006 | 0.4392 | 1.000486 | 0.4279 | 1.000373 | 0.383 | 1.00061
0.7 | 0.4974 | 1.000503 | 0.4801 | 1.000808 | 0.468 | 1.000209 | 0.424 | 1.000386
α | ß |  | ß |  | ß |  | ß
0.3 | -10.09417 |  | -9.054338 |  | -8.956024 |  | -8.79972
0.5 | -8.293054 |  | -7.641387 |  | -7.40357 |  | -5.832106
0.7 | -7.570961 |  | -6.186606 |  | -5.980908 |  | -4.526856

## X, B OH
σ (mN/m) | C°1 IL (mol/l) | C°2 SDS (mol/l) | C12 (0/3) (mol/l) | C12 (0/5) (mol/l) | C12 (0/7) (mol/l)
20 | 0.0001584893 | 7.413102e-05 | 6e-06 | 8e-06 | 1e-05
15 | 0.001 | 0.0002511886 | 3e-05 | 4.897788e-05 | 7.943282e-05
10 | 0.003630781 | 0.0008128305 | 0.000106 | 0.0002137962 | 0.0003801894
5 | 0.01698244 | 0.002630268 | 0.0004073803 | 0.0009 | 0.001548817
|  | σ (mN/m) |  | σ (mN/m) |  | σ (mN/m) |  | σ (mN/m)
α | X1 | 20 | X1 | 15 | X1 | 10 | X1 | 5
0.3 | 0.4416 | 1.000563 | 0.416 | 1.000678 | 0.4105 | 1.000179 | 0.3957 | 1.000019
0.5 | 0.4694 | 1.000823 | 0.438 | 1.000008 | 0.4262 | 1.000845 | 0.4038 | 1.00086
0.7 | 0.5037 | 1.000192 | 0.473 | 1.005769 | 0.4611 | 1.000588 | 0.4371 | 1.000924
α | ß |  | ß |  | ß |  | ß
0.3 | -11.73966 |  | -11.23997 |  | -11.07121 |  | -10.97289
0.5 | -10.38265 |  | -9.131081 |  | -8.11696 |  | -7.663012
0.7 | -9.881719 |  | -7.708445 |  | -6.332591 |  | -6.071426
کسر مولی جذب سطحی شده جز آ با افزایش نسبت مولی در سطح مشترک افزایش می یابد اما نه به اندازه نسبت مولی که نشان دهنده جذب بیشتر جز بی و فعالیت سطحی بیشتر آن می باشد
بتا خالص منفی تر از حضور نمک و قلیا می باشد که نشان دهنده خنثی شدن بهتر سورفکتانت ها بدون حضور یون های دیگر باردار می باشد
بتا در حضور قلیا منفی تر است نسبت به نمک که نشان دهنده خنثی شدن بار سدیم مثبت توسط قلیا می باشد