## Sheet1
ﾚﾎﾟｰﾄ: | 16:17:05, 07/04/2025
ｻﾝﾌﾟﾙ: | 20250704_SESC_0.05mg・mL-1
ﾌｧｲﾙ名: | 20250704_SESC_0.05mg・mL-1_20250704154856.UDS
分析日時: | 15:46:36, 07/04/2025
ｵﾍﾟﾚｰﾀ: | owner
ｺﾒﾝﾄ:
光度計
ﾓﾃﾞﾙ: | U-2900形分光光度計
ｼﾘｱﾙ No.:
ROM Ver.: | 2J15301 05
装置条件
測定ﾓｰﾄﾞ: | 波長ｽｷｬﾝ
ﾃﾞｰﾀﾓｰﾄﾞ: | Abs
開始波長: | 400.0 nm
終了波長: | 200.0 nm
ｽｷｬﾝｽﾋﾟｰﾄﾞ: | 100 nm/min
ｻﾝﾌﾟﾘﾝｸﾞ間隔: | 0.2 nm
初期待ち時間: | 0 s
繰り返し周期: | 0.0 min
測定回数: | 1
測定前ｵｰﾄｾﾞﾛ: | Off
ｽﾘｯﾄ: | 1.50 nm
光源切換ﾓｰﾄﾞ: | 自動切換
光源切換波長: | 340.0 nm
ﾍﾞｰｽﾗｲﾝ設定: | ﾕｰｻﾞ 1
ﾚｽﾎﾟﾝｽ: | 標準
D2ﾗﾝﾌﾟ: | On
WIﾗﾝﾌﾟ: | On
ｾﾙ長補正: | On
ｾﾙ長: | 10.0 mm
ﾃﾞｰﾀ処理項目
Savitsky-Golay Smoothed
ｽﾑｰｼﾞﾝｸﾞ次数: | 2
ﾃﾞｰﾀ点数: | 7
回数: | 1
ﾋﾟｰｸ検出
検出方法: | Rectangular
感度: | 1
しきい値: | 0.01
ﾋﾟｰｸ
ﾋﾟｰｸ No. | 開始 (nm) | ﾋﾟｰｸ (nm) | 終了 (nm) | 高さ (Abs) | ﾊﾞﾚｰ (nm) | ﾊﾞﾚｰ (Abs)
1 | 400 | 280.4 | 266.2 | 0.896 | 266.2 | 0.829
2 | 266.2 | 205.4 | 204.6 | 3.73 | 204.6 | 3.682
3 | 204.6 | 203.8 | 200 | 3.734 | 200 | 3.676
ﾃﾞｰﾀﾘｽﾄ
nm | Abs
400 | 0.146
399.8 | 0.146
399.6 | 0.146
399.4 | 0.147
399.2 | 0.147
399 | 0.147
398.8 | 0.148
398.6 | 0.148
398.4 | 0.148
398.2 | 0.149
398 | 0.149
397.8 | 0.149
397.6 | 0.15
397.4 | 0.15
397.2 | 0.151
397 | 0.151
396.8 | 0.151
396.6 | 0.152
396.4 | 0.152
396.2 | 0.152
396 | 0.153
395.8 | 0.153
395.6 | 0.154
395.4 | 0.154
395.2 | 0.154
395 | 0.155
394.8 | 0.155
394.6 | 0.156
394.4 | 0.156
394.2 | 0.157
394 | 0.157
393.8 | 0.157
393.6 | 0.158
393.4 | 0.158
393.2 | 0.159
393 | 0.159
392.8 | 0.159
392.6 | 0.16
392.4 | 0.16
392.2 | 0.161
392 | 0.161
391.8 | 0.162
391.6 | 0.162
391.4 | 0.163
391.2 | 0.163
391 | 0.164
390.8 | 0.164
390.6 | 0.164
390.4 | 0.165
390.2 | 0.165
390 | 0.166
389.8 | 0.166
389.6 | 0.167
389.4 | 0.167
389.2 | 0.168
389 | 0.168
388.8 | 0.169
388.6 | 0.169
388.4 | 0.17
388.2 | 0.17
388 | 0.171
387.8 | 0.171
387.6 | 0.172
387.4 | 0.173
387.2 | 0.173
387 | 0.174
386.8 | 0.174
386.6 | 0.175
386.4 | 0.175
386.2 | 0.176
386 | 0.176
385.8 | 0.177
385.6 | 0.178
385.4 | 0.178
385.2 | 0.179
385 | 0.179
384.8 | 0.18
384.6 | 0.18
384.4 | 0.181
384.2 | 0.182
384 | 0.182
383.8 | 0.183
383.6 | 0.183
383.4 | 0.184
383.2 | 0.185
383 | 0.185
382.8 | 0.186
382.6 | 0.186
382.4 | 0.187
382.2 | 0.188
382 | 0.188
381.8 | 0.189
381.6 | 0.189
381.4 | 0.19
381.2 | 0.191
381 | 0.191
380.8 | 0.192
380.6 | 0.193
380.4 | 0.193
380.2 | 0.194
380 | 0.194
379.8 | 0.193
379.6 | 0.193
379.4 | 0.193
379.2 | 0.193
379 | 0.193
378.8 | 0.194
378.6 | 0.195
378.4 | 0.196
378.2 | 0.196
378 | 0.197
377.8 | 0.198
377.6 | 0.198
377.4 | 0.199
377.2 | 0.199
377 | 0.2
376.8 | 0.201
376.6 | 0.202
376.4 | 0.202
376.2 | 0.203
376 | 0.204
375.8 | 0.204
375.6 | 0.205
375.4 | 0.206
375.2 | 0.206
375 | 0.207
374.8 | 0.208
374.6 | 0.209
374.4 | 0.209
374.2 | 0.21
374 | 0.211
373.8 | 0.212
373.6 | 0.212
373.4 | 0.213
373.2 | 0.214
373 | 0.215
372.8 | 0.215
372.6 | 0.216
372.4 | 0.217
372.2 | 0.218
372 | 0.218
371.8 | 0.219
371.6 | 0.22
371.4 | 0.221
371.2 | 0.221
371 | 0.222
370.8 | 0.223
370.6 | 0.224
370.4 | 0.225
370.2 | 0.225
370 | 0.226
369.8 | 0.227
369.6 | 0.228
369.4 | 0.228
369.2 | 0.229
369 | 0.23
368.8 | 0.23
368.6 | 0.231
368.4 | 0.232
368.2 | 0.233
368 | 0.233
367.8 | 0.234
367.6 | 0.235
367.4 | 0.236
367.2 | 0.236
367 | 0.237
366.8 | 0.238
366.6 | 0.239
366.4 | 0.239
366.2 | 0.24
366 | 0.241
365.8 | 0.242
365.6 | 0.243
365.4 | 0.243
365.2 | 0.244
365 | 0.245
364.8 | 0.245
364.6 | 0.246
364.4 | 0.247
364.2 | 0.247
364 | 0.248
363.8 | 0.249
363.6 | 0.25
363.4 | 0.251
363.2 | 0.251
363 | 0.252
362.8 | 0.253
362.6 | 0.254
362.4 | 0.254
362.2 | 0.255
362 | 0.256
361.8 | 0.256
361.6 | 0.257
361.4 | 0.258
361.2 | 0.259
361 | 0.259
360.8 | 0.26
360.6 | 0.261
360.4 | 0.262
360.2 | 0.262
360 | 0.263
359.8 | 0.264
359.6 | 0.265
359.4 | 0.265
359.2 | 0.266
359 | 0.267
358.8 | 0.268
358.6 | 0.268
358.4 | 0.269
358.2 | 0.27
358 | 0.27
357.8 | 0.271
357.6 | 0.272
357.4 | 0.273
357.2 | 0.274
357 | 0.274
356.8 | 0.275
356.6 | 0.276
356.4 | 0.276
356.2 | 0.277
356 | 0.278
355.8 | 0.278
355.6 | 0.279
355.4 | 0.28
355.2 | 0.28
355 | 0.281
354.8 | 0.282
354.6 | 0.282
354.4 | 0.283
354.2 | 0.284
354 | 0.284
353.8 | 0.285
353.6 | 0.286
353.4 | 0.287
353.2 | 0.287
353 | 0.288
352.8 | 0.289
352.6 | 0.289
352.4 | 0.29
352.2 | 0.291
352 | 0.291
351.8 | 0.292
351.6 | 0.292
351.4 | 0.293
351.2 | 0.294
351 | 0.294
350.8 | 0.295
350.6 | 0.296
350.4 | 0.296
350.2 | 0.297
350 | 0.298
349.8 | 0.298
349.6 | 0.299
349.4 | 0.299
349.2 | 0.3
349 | 0.301
348.8 | 0.301
348.6 | 0.302
348.4 | 0.302
348.2 | 0.303
348 | 0.304
347.8 | 0.304
347.6 | 0.305
347.4 | 0.305
347.2 | 0.306
347 | 0.306
346.8 | 0.307
346.6 | 0.308
346.4 | 0.308
346.2 | 0.309
346 | 0.309
345.8 | 0.31
345.6 | 0.311
345.4 | 0.311
345.2 | 0.312
345 | 0.312
344.8 | 0.313
344.6 | 0.313
344.4 | 0.314
344.2 | 0.315
344 | 0.315
343.8 | 0.316
343.6 | 0.316
343.4 | 0.317
343.2 | 0.318
343 | 0.318
342.8 | 0.319
342.6 | 0.319
342.4 | 0.32
342.2 | 0.32
342 | 0.321
341.8 | 0.322
341.6 | 0.322
341.4 | 0.323
341.2 | 0.323
341 | 0.324
340.8 | 0.324
340.6 | 0.325
340.4 | 0.325
340.2 | 0.326
340 | 0.327
339.8 | 0.328
339.6 | 0.33
339.4 | 0.331
339.2 | 0.332
339 | 0.332
338.8 | 0.333
338.6 | 0.333
338.4 | 0.334
338.2 | 0.334
338 | 0.335
337.8 | 0.335
337.6 | 0.336
337.4 | 0.336
337.2 | 0.337
337 | 0.337
336.8 | 0.338
336.6 | 0.338
336.4 | 0.339
336.2 | 0.339
336 | 0.34
335.8 | 0.341
335.6 | 0.341
335.4 | 0.342
335.2 | 0.342
335 | 0.343
334.8 | 0.343
334.6 | 0.344
334.4 | 0.344
334.2 | 0.345
334 | 0.345
333.8 | 0.346
333.6 | 0.346
333.4 | 0.347
333.2 | 0.347
333 | 0.348
332.8 | 0.349
332.6 | 0.349
332.4 | 0.35
332.2 | 0.35
332 | 0.351
331.8 | 0.352
331.6 | 0.352
331.4 | 0.353
331.2 | 0.353
331 | 0.354
330.8 | 0.355
330.6 | 0.355
330.4 | 0.356
330.2 | 0.356
330 | 0.357
329.8 | 0.358
329.6 | 0.358
329.4 | 0.359
329.2 | 0.359
329 | 0.36
328.8 | 0.361
328.6 | 0.362
328.4 | 0.362
328.2 | 0.363
328 | 0.364
327.8 | 0.364
327.6 | 0.365
327.4 | 0.366
327.2 | 0.367
327 | 0.367
326.8 | 0.368
326.6 | 0.369
326.4 | 0.37
326.2 | 0.371
326 | 0.371
325.8 | 0.372
325.6 | 0.373
325.4 | 0.374
325.2 | 0.374
325 | 0.375
324.8 | 0.376
324.6 | 0.377
324.4 | 0.378
324.2 | 0.379
324 | 0.379
323.8 | 0.38
323.6 | 0.381
323.4 | 0.382
323.2 | 0.383
323 | 0.384
322.8 | 0.385
322.6 | 0.386
322.4 | 0.387
322.2 | 0.388
322 | 0.389
321.8 | 0.39
321.6 | 0.391
321.4 | 0.392
321.2 | 0.392
321 | 0.393
320.8 | 0.394
320.6 | 0.395
320.4 | 0.396
320.2 | 0.397
320 | 0.398
319.8 | 0.4
319.6 | 0.401
319.4 | 0.402
319.2 | 0.403
319 | 0.404
318.8 | 0.405
318.6 | 0.406
318.4 | 0.407
318.2 | 0.408
318 | 0.409
317.8 | 0.41
317.6 | 0.411
317.4 | 0.412
317.2 | 0.414
317 | 0.415
316.8 | 0.416
316.6 | 0.417
316.4 | 0.418
316.2 | 0.419
316 | 0.42
315.8 | 0.421
315.6 | 0.422
315.4 | 0.423
315.2 | 0.424
315 | 0.425
314.8 | 0.426
314.6 | 0.427
314.4 | 0.429
314.2 | 0.43
314 | 0.431
313.8 | 0.432
313.6 | 0.433
313.4 | 0.434
313.2 | 0.435
313 | 0.437
312.8 | 0.438
312.6 | 0.439
312.4 | 0.44
312.2 | 0.441
312 | 0.442
311.8 | 0.444
311.6 | 0.445
311.4 | 0.446
311.2 | 0.447
311 | 0.448
310.8 | 0.45
310.6 | 0.451
310.4 | 0.452
310.2 | 0.454
310 | 0.455
309.8 | 0.456
309.6 | 0.457
309.4 | 0.459
309.2 | 0.46
309 | 0.461
308.8 | 0.463
308.6 | 0.464
308.4 | 0.465
308.2 | 0.467
308 | 0.468
307.8 | 0.47
307.6 | 0.471
307.4 | 0.472
307.2 | 0.474
307 | 0.475
306.8 | 0.477
306.6 | 0.478
306.4 | 0.48
306.2 | 0.481
306 | 0.483
305.8 | 0.484
305.6 | 0.486
305.4 | 0.488
305.2 | 0.489
305 | 0.491
304.8 | 0.492
304.6 | 0.494
304.4 | 0.496
304.2 | 0.497
304 | 0.499
303.8 | 0.501
303.6 | 0.503
303.4 | 0.505
303.2 | 0.506
303 | 0.508
302.8 | 0.51
302.6 | 0.512
302.4 | 0.514
302.2 | 0.516
302 | 0.518
301.8 | 0.52
301.6 | 0.522
301.4 | 0.524
301.2 | 0.526
301 | 0.528
300.8 | 0.53
300.6 | 0.532
300.4 | 0.534
300.2 | 0.537
300 | 0.539
299.8 | 0.541
299.6 | 0.544
299.4 | 0.547
299.2 | 0.549
299 | 0.552
298.8 | 0.555
298.6 | 0.557
298.4 | 0.56
298.2 | 0.563
298 | 0.566
297.8 | 0.569
297.6 | 0.572
297.4 | 0.575
297.2 | 0.579
297 | 0.582
296.8 | 0.585
296.6 | 0.589
296.4 | 0.592
296.2 | 0.596
296 | 0.6
295.8 | 0.604
295.6 | 0.608
295.4 | 0.612
295.2 | 0.616
295 | 0.621
294.8 | 0.625
294.6 | 0.63
294.4 | 0.634
294.2 | 0.639
294 | 0.644
293.8 | 0.649
293.6 | 0.655
293.4 | 0.66
293.2 | 0.665
293 | 0.671
292.8 | 0.676
292.6 | 0.682
292.4 | 0.688
292.2 | 0.694
292 | 0.7
291.8 | 0.706
291.6 | 0.712
291.4 | 0.718
291.2 | 0.724
291 | 0.73
290.8 | 0.737
290.6 | 0.743
290.4 | 0.749
290.2 | 0.755
290 | 0.761
289.8 | 0.767
289.6 | 0.773
289.4 | 0.779
289.2 | 0.784
289 | 0.79
288.8 | 0.795
288.6 | 0.8
288.4 | 0.805
288.2 | 0.81
288 | 0.815
287.8 | 0.819
287.6 | 0.824
287.4 | 0.828
287.2 | 0.832
287 | 0.836
286.8 | 0.84
286.6 | 0.843
286.4 | 0.846
286.2 | 0.85
286 | 0.853
285.8 | 0.856
285.6 | 0.858
285.4 | 0.861
285.2 | 0.864
285 | 0.866
284.8 | 0.869
284.6 | 0.871
284.4 | 0.873
284.2 | 0.875
284 | 0.877
283.8 | 0.879
283.6 | 0.881
283.4 | 0.883
283.2 | 0.885
283 | 0.886
282.8 | 0.887
282.6 | 0.889
282.4 | 0.89
282.2 | 0.891
282 | 0.892
281.8 | 0.893
281.6 | 0.894
281.4 | 0.894
281.2 | 0.895
281 | 0.895
280.8 | 0.896
280.6 | 0.896
280.4 | 0.896
280.2 | 0.896
280 | 0.896
279.8 | 0.896
279.6 | 0.896
279.4 | 0.895
279.2 | 0.895
279 | 0.895
278.8 | 0.895
278.6 | 0.894
278.4 | 0.894
278.2 | 0.893
278 | 0.893
277.8 | 0.892
277.6 | 0.891
277.4 | 0.89
277.2 | 0.889
277 | 0.888
276.8 | 0.887
276.6 | 0.886
276.4 | 0.885
276.2 | 0.884
276 | 0.882
275.8 | 0.881
275.6 | 0.88
275.4 | 0.879
275.2 | 0.877
275 | 0.875
274.8 | 0.874
274.6 | 0.872
274.4 | 0.871
274.2 | 0.869
274 | 0.868
273.8 | 0.866
273.6 | 0.865
273.4 | 0.863
273.2 | 0.862
273 | 0.86
272.8 | 0.859
272.6 | 0.857
272.4 | 0.856
272.2 | 0.854
272 | 0.853
271.8 | 0.851
271.6 | 0.85
271.4 | 0.849
271.2 | 0.847
271 | 0.846
270.8 | 0.844
270.6 | 0.843
270.4 | 0.842
270.2 | 0.841
270 | 0.84
269.8 | 0.839
269.6 | 0.838
269.4 | 0.837
269.2 | 0.836
269 | 0.835
268.8 | 0.834
268.6 | 0.834
268.4 | 0.833
268.2 | 0.832
268 | 0.832
267.8 | 0.831
267.6 | 0.831
267.4 | 0.83
267.2 | 0.83
267 | 0.83
266.8 | 0.83
266.6 | 0.829
266.4 | 0.829
266.2 | 0.829
266 | 0.829
265.8 | 0.829
265.6 | 0.83
265.4 | 0.83
265.2 | 0.83
265 | 0.831
264.8 | 0.831
264.6 | 0.831
264.4 | 0.832
264.2 | 0.833
264 | 0.833
263.8 | 0.834
263.6 | 0.835
263.4 | 0.836
263.2 | 0.837
263 | 0.838
262.8 | 0.839
262.6 | 0.84
262.4 | 0.841
262.2 | 0.842
262 | 0.844
261.8 | 0.845
261.6 | 0.847
261.4 | 0.848
261.2 | 0.85
261 | 0.852
260.8 | 0.853
260.6 | 0.855
260.4 | 0.857
260.2 | 0.859
260 | 0.861
259.8 | 0.863
259.6 | 0.865
259.4 | 0.868
259.2 | 0.87
259 | 0.873
258.8 | 0.875
258.6 | 0.878
258.4 | 0.881
258.2 | 0.884
258 | 0.887
257.8 | 0.89
257.6 | 0.893
257.4 | 0.896
257.2 | 0.9
257 | 0.904
256.8 | 0.907
256.6 | 0.911
256.4 | 0.915
256.2 | 0.919
256 | 0.923
255.8 | 0.928
255.6 | 0.932
255.4 | 0.937
255.2 | 0.942
255 | 0.947
254.8 | 0.952
254.6 | 0.958
254.4 | 0.963
254.2 | 0.969
254 | 0.975
253.8 | 0.981
253.6 | 0.988
253.4 | 0.994
253.2 | 1.001
253 | 1.008
252.8 | 1.015
252.6 | 1.022
252.4 | 1.03
252.2 | 1.038
252 | 1.046
251.8 | 1.054
251.6 | 1.063
251.4 | 1.071
251.2 | 1.08
251 | 1.09
250.8 | 1.099
250.6 | 1.109
250.4 | 1.118
250.2 | 1.129
250 | 1.139
249.8 | 1.149
249.6 | 1.16
249.4 | 1.171
249.2 | 1.183
249 | 1.194
248.8 | 1.206
248.6 | 1.218
248.4 | 1.23
248.2 | 1.243
248 | 1.255
247.8 | 1.268
247.6 | 1.281
247.4 | 1.294
247.2 | 1.307
247 | 1.321
246.8 | 1.335
246.6 | 1.349
246.4 | 1.363
246.2 | 1.377
246 | 1.391
245.8 | 1.405
245.6 | 1.419
245.4 | 1.434
245.2 | 1.448
245 | 1.462
244.8 | 1.477
244.6 | 1.492
244.4 | 1.506
244.2 | 1.52
244 | 1.534
243.8 | 1.549
243.6 | 1.563
243.4 | 1.577
243.2 | 1.591
243 | 1.605
242.8 | 1.619
242.6 | 1.632
242.4 | 1.646
242.2 | 1.659
242 | 1.673
241.8 | 1.686
241.6 | 1.699
241.4 | 1.711
241.2 | 1.724
241 | 1.737
240.8 | 1.749
240.6 | 1.761
240.4 | 1.773
240.2 | 1.785
240 | 1.797
239.8 | 1.808
239.6 | 1.82
239.4 | 1.831
239.2 | 1.841
239 | 1.852
238.8 | 1.863
238.6 | 1.874
238.4 | 1.885
238.2 | 1.895
238 | 1.905
237.8 | 1.915
237.6 | 1.925
237.4 | 1.934
237.2 | 1.944
237 | 1.953
236.8 | 1.962
236.6 | 1.971
236.4 | 1.979
236.2 | 1.988
236 | 1.996
235.8 | 2.005
235.6 | 2.013
235.4 | 2.022
235.2 | 2.03
235 | 2.037
234.8 | 2.044
234.6 | 2.051
234.4 | 2.058
234.2 | 2.065
234 | 2.072
233.8 | 2.079
233.6 | 2.086
233.4 | 2.093
233.2 | 2.1
233 | 2.107
232.8 | 2.113
232.6 | 2.119
232.4 | 2.125
232.2 | 2.13
232 | 2.135
231.8 | 2.141
231.6 | 2.146
231.4 | 2.152
231.2 | 2.157
231 | 2.162
230.8 | 2.168
230.6 | 2.172
230.4 | 2.177
230.2 | 2.18
230 | 2.185
229.8 | 2.19
229.6 | 2.195
229.4 | 2.2
229.2 | 2.204
229 | 2.208
228.8 | 2.212
228.6 | 2.216
228.4 | 2.22
228.2 | 2.224
228 | 2.229
227.8 | 2.233
227.6 | 2.238
227.4 | 2.242
227.2 | 2.246
227 | 2.251
226.8 | 2.255
226.6 | 2.26
226.4 | 2.264
226.2 | 2.268
226 | 2.272
225.8 | 2.277
225.6 | 2.282
225.4 | 2.286
225.2 | 2.291
225 | 2.296
224.8 | 2.302
224.6 | 2.307
224.4 | 2.312
224.2 | 2.318
224 | 2.324
223.8 | 2.33
223.6 | 2.336
223.4 | 2.342
223.2 | 2.349
223 | 2.356
222.8 | 2.363
222.6 | 2.371
222.4 | 2.378
222.2 | 2.386
222 | 2.394
221.8 | 2.402
221.6 | 2.411
221.4 | 2.42
221.2 | 2.429
221 | 2.439
220.8 | 2.449
220.6 | 2.459
220.4 | 2.47
220.2 | 2.48
220 | 2.492
219.8 | 2.504
219.6 | 2.516
219.4 | 2.529
219.2 | 2.541
219 | 2.554
218.8 | 2.568
218.6 | 2.583
218.4 | 2.598
218.2 | 2.614
218 | 2.629
217.8 | 2.645
217.6 | 2.662
217.4 | 2.679
217.2 | 2.696
217 | 2.713
216.8 | 2.732
216.6 | 2.751
216.4 | 2.77
216.2 | 2.789
216 | 2.809
215.8 | 2.83
215.6 | 2.851
215.4 | 2.872
215.2 | 2.891
215 | 2.911
214.8 | 2.931
214.6 | 2.954
214.4 | 2.978
214.2 | 3.002
214 | 3.026
213.8 | 3.048
213.6 | 3.071
213.4 | 3.092
213.2 | 3.113
213 | 3.136
212.8 | 3.159
212.6 | 3.184
212.4 | 3.211
212.2 | 3.236
212 | 3.257
211.8 | 3.275
211.6 | 3.289
211.4 | 3.306
211.2 | 3.329
211 | 3.355
210.8 | 3.379
210.6 | 3.399
210.4 | 3.412
210.2 | 3.424
210 | 3.438
209.8 | 3.456
209.6 | 3.476
209.4 | 3.493
209.2 | 3.507
209 | 3.523
208.8 | 3.541
208.6 | 3.56
208.4 | 3.579
208.2 | 3.591
208 | 3.596
207.8 | 3.605
207.6 | 3.614
207.4 | 3.62
207.2 | 3.627
207 | 3.638
206.8 | 3.645
206.6 | 3.647
206.4 | 3.649
206.2 | 3.655
206 | 3.673
205.8 | 3.698
205.6 | 3.72
205.4 | 3.73
205.2 | 3.725
205 | 3.712
204.8 | 3.696
204.6 | 3.682
204.4 | 3.683
204.2 | 3.698
204 | 3.72
203.8 | 3.734
203.6 | 3.73
203.4 | 3.717
203.2 | 3.707
203 | 3.71
202.8 | 3.723
202.6 | 3.73
202.4 | 3.724
202.2 | 3.707
202 | 3.689
201.8 | 3.685
201.6 | 3.686
201.4 | 3.688
201.2 | 3.696
201 | 3.699
200.8 | 3.697
200.6 | 3.696
200.4 | 3.692
200.2 | 3.685
200 | 3.676