## Sheet1
ﾚﾎﾟｰﾄ: | 16:44:43, 10/06/2025
ｻﾝﾌﾟﾙ: | 20250410_PEI67SL33-100umPET
ﾌｧｲﾙ名: | 20250410_PEI67SL33-100umPET.UDS
分析日時: | 10:16:28, 04/10/2025
ｵﾍﾟﾚｰﾀ: | owner
ｺﾒﾝﾄ:
光度計
ﾓﾃﾞﾙ: | U-2900形分光光度計
ｼﾘｱﾙ No.:
ROM Ver.: | 2J15301 05
装置条件
測定ﾓｰﾄﾞ: | 波長ｽｷｬﾝ
ﾃﾞｰﾀﾓｰﾄﾞ: | %T
開始波長: | 800.0 nm
終了波長: | 200.0 nm
ｽｷｬﾝｽﾋﾟｰﾄﾞ: | 100 nm/min
ｻﾝﾌﾟﾘﾝｸﾞ間隔: | 1.0 nm
初期待ち時間: | 0 s
繰り返し周期: | 0.0 min
測定回数: | 1
測定前ｵｰﾄｾﾞﾛ: | Off
ｽﾘｯﾄ: | 1.50 nm
光源切換ﾓｰﾄﾞ: | 自動切換
光源切換波長: | 340.0 nm
ﾍﾞｰｽﾗｲﾝ設定: | ﾕｰｻﾞ 1
ﾚｽﾎﾟﾝｽ: | 標準
D2ﾗﾝﾌﾟ: | On
WIﾗﾝﾌﾟ: | On
ｾﾙ長: | 10.0 mm
ﾋﾟｰｸ検出
検出方法: | Rectangular
感度: | 1
しきい値: | 0.01
ﾋﾟｰｸ
ﾋﾟｰｸ No. | 開始 (nm) | ﾋﾟｰｸ (nm) | 終了 (nm) | 高さ (%T) | ﾊﾞﾚｰ (nm) | ﾊﾞﾚｰ (%T)
1 | 800 | 751 | 728 | 88.1 | 728 | 88.4
ﾃﾞｰﾀﾘｽﾄ
nm | %T
800 | 89.1
799 | 89.1
798 | 89.1
797 | 89
796 | 89
795 | 89
794 | 89
793 | 88.9
792 | 88.9
791 | 88.9
790 | 88.8
789 | 88.8
788 | 88.8
787 | 88.8
786 | 88.7
785 | 88.7
784 | 88.7
783 | 88.7
782 | 88.7
781 | 88.6
780 | 88.6
779 | 88.6
778 | 88.6
777 | 88.5
776 | 88.5
775 | 88.5
774 | 88.5
773 | 88.5
772 | 88.5
771 | 88.4
770 | 88.4
769 | 88.4
768 | 88.4
767 | 88.4
766 | 88.3
765 | 88.3
764 | 88.3
763 | 88.3
762 | 88.3
761 | 88.2
760 | 88.2
759 | 88.2
758 | 88.2
757 | 88.2
756 | 88.2
755 | 88.2
754 | 88.2
753 | 88.2
752 | 88.1
751 | 88.1
750 | 88.2
749 | 88.1
748 | 88.2
747 | 88.2
746 | 88.2
745 | 88.2
744 | 88.2
743 | 88.3
742 | 88.3
741 | 88.3
740 | 88.4
739 | 88.4
738 | 88.4
737 | 88.4
736 | 88.4
735 | 88.4
734 | 88.4
733 | 88.4
732 | 88.4
731 | 88.4
730 | 88.4
729 | 88.4
728 | 88.4
727 | 88.4
726 | 88.4
725 | 88.4
724 | 88.4
723 | 88.4
722 | 88.4
721 | 88.4
720 | 88.4
719 | 88.4
718 | 88.4
717 | 88.4
716 | 88.4
715 | 88.4
714 | 88.4
713 | 88.4
712 | 88.4
711 | 88.3
710 | 88.3
709 | 88.3
708 | 88.3
707 | 88.3
706 | 88.3
705 | 88.3
704 | 88.2
703 | 88.2
702 | 88.2
701 | 88.2
700 | 88.2
699 | 88.2
698 | 88.1
697 | 88.1
696 | 88.1
695 | 88.1
694 | 88.1
693 | 88
692 | 88
691 | 88
690 | 88
689 | 87.9
688 | 87.9
687 | 87.9
686 | 87.9
685 | 87.8
684 | 87.8
683 | 87.8
682 | 87.8
681 | 87.8
680 | 87.7
679 | 87.7
678 | 87.7
677 | 87.6
676 | 87.6
675 | 87.6
674 | 87.6
673 | 87.6
672 | 87.5
671 | 87.5
670 | 87.5
669 | 87.5
668 | 87.4
667 | 87.4
666 | 87.4
665 | 87.4
664 | 87.4
663 | 87.3
662 | 87.3
661 | 87.3
660 | 87.3
659 | 87.3
658 | 87.3
657 | 87.3
656 | 87.3
655 | 87.2
654 | 87.2
653 | 87.2
652 | 87.2
651 | 87.2
650 | 87.2
649 | 87.2
648 | 87.1
647 | 87.1
646 | 87.1
645 | 87.1
644 | 87.1
643 | 87.1
642 | 87.1
641 | 87
640 | 87
639 | 87
638 | 87
637 | 87
636 | 86.9
635 | 86.9
634 | 86.9
633 | 86.9
632 | 86.9
631 | 86.8
630 | 86.8
629 | 86.8
628 | 86.7
627 | 86.7
626 | 86.7
625 | 86.6
624 | 86.6
623 | 86.6
622 | 86.5
621 | 86.5
620 | 86.4
619 | 86.4
618 | 86.3
617 | 86.3
616 | 86.2
615 | 86.2
614 | 86.1
613 | 86.1
612 | 86
611 | 86
610 | 85.9
609 | 85.8
608 | 85.8
607 | 85.7
606 | 85.7
605 | 85.6
604 | 85.5
603 | 85.5
602 | 85.4
601 | 85.4
600 | 85.3
599 | 85.2
598 | 85.2
597 | 85.1
596 | 85
595 | 85
594 | 84.9
593 | 84.9
592 | 84.9
591 | 84.8
590 | 84.8
589 | 84.8
588 | 84.8
587 | 84.8
586 | 84.7
585 | 84.7
584 | 84.7
583 | 84.7
582 | 84.7
581 | 84.7
580 | 84.7
579 | 84.6
578 | 84.6
577 | 84.6
576 | 84.6
575 | 84.5
574 | 84.5
573 | 84.4
572 | 84.4
571 | 84.4
570 | 84.3
569 | 84.3
568 | 84.2
567 | 84.2
566 | 84.1
565 | 84.1
564 | 84.1
563 | 84
562 | 84
561 | 83.9
560 | 83.9
559 | 83.8
558 | 83.7
557 | 83.7
556 | 83.6
555 | 83.6
554 | 83.5
553 | 83.4
552 | 83.4
551 | 83.3
550 | 83.3
549 | 83.2
548 | 83.2
547 | 83.1
546 | 83
545 | 83
544 | 82.9
543 | 82.8
542 | 82.8
541 | 82.7
540 | 82.7
539 | 82.6
538 | 82.6
537 | 82.5
536 | 82.5
535 | 82.4
534 | 82.4
533 | 82.3
532 | 82.3
531 | 82.2
530 | 82.2
529 | 82.1
528 | 82.1
527 | 82
526 | 81.9
525 | 81.9
524 | 81.8
523 | 81.7
522 | 81.7
521 | 81.6
520 | 81.5
519 | 81.5
518 | 81.4
517 | 81.3
516 | 81.2
515 | 81.1
514 | 81.1
513 | 81
512 | 80.9
511 | 80.8
510 | 80.8
509 | 80.7
508 | 80.6
507 | 80.6
506 | 80.5
505 | 80.4
504 | 80.4
503 | 80.3
502 | 80.2
501 | 80.2
500 | 80.1
499 | 80.1
498 | 80
497 | 79.9
496 | 79.9
495 | 79.8
494 | 79.8
493 | 79.7
492 | 79.6
491 | 79.6
490 | 79.5
489 | 79.5
488 | 79.4
487 | 79.3
486 | 79.2
485 | 79.2
484 | 79.1
483 | 79
482 | 78.9
481 | 78.8
480 | 78.7
479 | 78.6
478 | 78.6
477 | 78.5
476 | 78.4
475 | 78.3
474 | 78.2
473 | 78.1
472 | 78
471 | 77.9
470 | 77.8
469 | 77.7
468 | 77.6
467 | 77.5
466 | 77.4
465 | 77.3
464 | 77.2
463 | 77.1
462 | 77
461 | 76.8
460 | 76.7
459 | 76.6
458 | 76.5
457 | 76.4
456 | 76.2
455 | 76.1
454 | 75.9
453 | 75.8
452 | 75.7
451 | 75.5
450 | 75.4
449 | 75.2
448 | 75
447 | 74.9
446 | 74.7
445 | 74.6
444 | 74.4
443 | 74.3
442 | 74.1
441 | 74
440 | 73.8
439 | 73.7
438 | 73.5
437 | 73.4
436 | 73.2
435 | 73
434 | 72.8
433 | 72.6
432 | 72.4
431 | 72.2
430 | 72
429 | 71.8
428 | 71.6
427 | 71.4
426 | 71.2
425 | 71
424 | 70.7
423 | 70.5
422 | 70.3
421 | 70
420 | 69.8
419 | 69.6
418 | 69.3
417 | 69.1
416 | 68.8
415 | 68.5
414 | 68.3
413 | 68
412 | 67.7
411 | 67.3
410 | 67
409 | 66.7
408 | 66.4
407 | 66
406 | 65.7
405 | 65.4
404 | 65
403 | 64.6
402 | 64.2
401 | 63.8
400 | 63.4
399 | 63
398 | 62.6
397 | 62.1
396 | 61.6
395 | 61.2
394 | 60.6
393 | 60.1
392 | 59.6
391 | 59
390 | 58.5
389 | 57.9
388 | 57.3
387 | 56.7
386 | 56.1
385 | 55.4
384 | 54.7
383 | 54
382 | 53.3
381 | 52.6
380 | 51.9
379 | 51.1
378 | 50.2
377 | 49.3
376 | 48.5
375 | 47.6
374 | 46.7
373 | 45.8
372 | 44.9
371 | 43.9
370 | 42.9
369 | 41.8
368 | 40.8
367 | 39.7
366 | 38.6
365 | 37.5
364 | 36.4
363 | 35.2
362 | 34.1
361 | 33
360 | 31.9
359 | 30.7
358 | 29.6
357 | 28.6
356 | 27.5
355 | 26.4
354 | 25.4
353 | 24.4
352 | 23.4
351 | 22.4
350 | 21.5
349 | 20.6
348 | 19.8
347 | 19
346 | 18.2
345 | 17.4
344 | 16.7
343 | 16.1
342 | 15.5
341 | 14.9
340 | 14.3
339 | 13.8
338 | 13.3
337 | 12.8
336 | 12.3
335 | 11.9
334 | 11.4
333 | 11
332 | 10.6
331 | 10.2
330 | 9.8
329 | 9.4
328 | 8.9
327 | 8.5
326 | 8
325 | 7.5
324 | 7
323 | 6.4
322 | 5.8
321 | 5.2
320 | 4.5
319 | 3.8
318 | 3
317 | 2.2
316 | 1.5
315 | 0.9
314 | 0.5
313 | 0.2
312 | 0.1
311 | 0.1
310 | 0.1
309 | 0.1
308 | 0.1
307 | 0.1
306 | 0.1
305 | 0.1
304 | 0.1
303 | 0.1
302 | 0.1
301 | 0.1
300 | 0.1
299 | 0.1
298 | 0.1
297 | 0.1
296 | 0.1
295 | 0.1
294 | 0.1
293 | 0.1
292 | 0.1
291 | 0.1
290 | 0.1
289 | 0.1
288 | 0.1
287 | 0.1
286 | 0.1
285 | 0.1
284 | 0.1
283 | 0.1
282 | 0.1
281 | 0.1
280 | 0.1
279 | 0.1
278 | 0.1
277 | 0.1
276 | 0.1
275 | 0.1
274 | 0.1
273 | 0.1
272 | 0
271 | 0
270 | 0
269 | 0
268 | 0
267 | 0
266 | 0
265 | 0
264 | 0
263 | 0
262 | 0
261 | 0
260 | 0
259 | 0
258 | 0
257 | 0
256 | 0
255 | 0
254 | 0
253 | 0
252 | 0
251 | 0
250 | 0
249 | 0
248 | 0
247 | 0
246 | 0
245 | 0
244 | 0
243 | 0
242 | 0
241 | 0
240 | 0
239 | 0
238 | 0
237 | 0
236 | 0
235 | 0
234 | 0
233 | 0
232 | 0
231 | 0
230 | 0
229 | 0
228 | 0
227 | 0
226 | 0
225 | 0
224 | 0
223 | 0
222 | 0
221 | 0
220 | 0
219 | 0
218 | 0
217 | 0
216 | 0
215 | 0
214 | 0
213 | 0
212 | 0
211 | 0
210 | 0
209 | 0
208 | 0
207 | 0
206 | 0
205 | 0
204 | 0
203 | 0
202 | 0
201 | 0
200 | 0