## Sheet1
ﾚﾎﾟｰﾄ: | 16:45:19, 10/06/2025
ｻﾝﾌﾟﾙ: | 20250410_PEI83SL17-100umPET
ﾌｧｲﾙ名: | 20250410_PEI83SL17-100umPET.UDS
分析日時: | 10:27:23, 04/10/2025
ｵﾍﾟﾚｰﾀ: | owner
ｺﾒﾝﾄ:
光度計
ﾓﾃﾞﾙ: | U-2900形分光光度計
ｼﾘｱﾙ No.:
ROM Ver.: | 2J15301 05
装置条件
測定ﾓｰﾄﾞ: | 波長ｽｷｬﾝ
ﾃﾞｰﾀﾓｰﾄﾞ: | %T
開始波長: | 800.0 nm
終了波長: | 200.0 nm
ｽｷｬﾝｽﾋﾟｰﾄﾞ: | 100 nm/min
ｻﾝﾌﾟﾘﾝｸﾞ間隔: | 1.0 nm
初期待ち時間: | 0 s
繰り返し周期: | 0.0 min
測定回数: | 1
測定前ｵｰﾄｾﾞﾛ: | Off
ｽﾘｯﾄ: | 1.50 nm
光源切換ﾓｰﾄﾞ: | 自動切換
光源切換波長: | 340.0 nm
ﾍﾞｰｽﾗｲﾝ設定: | ﾕｰｻﾞ 1
ﾚｽﾎﾟﾝｽ: | 標準
D2ﾗﾝﾌﾟ: | On
WIﾗﾝﾌﾟ: | On
ｾﾙ長: | 10.0 mm
ﾋﾟｰｸ検出
検出方法: | Rectangular
感度: | 1
しきい値: | 0.01
ﾋﾟｰｸ
ﾋﾟｰｸ No. | 開始 (nm) | ﾋﾟｰｸ (nm) | 終了 (nm) | 高さ (%T) | ﾊﾞﾚｰ (nm) | ﾊﾞﾚｰ (%T)
1 | 800 | 759 | 748 | 89.2 | 748 | 89.3
2 | 748 | 732 | 717 | 89.3 | 717 | 89.4
3 | 717 | 701 | 694 | 89.3 | 694 | 89.3
4 | 694 | 692 | 648 | 89.3 | 648 | 89.4
5 | 648 | 646 | 638 | 89.3 | 638 | 89.4
6 | 638 | 581 | 576 | 89.1 | 576 | 89.1
ﾃﾞｰﾀﾘｽﾄ
nm | %T
800 | 89.8
799 | 89.7
798 | 89.5
797 | 89.5
796 | 89.5
795 | 89.5
794 | 89.5
793 | 89.5
792 | 89.4
791 | 89.4
790 | 89.4
789 | 89.4
788 | 89.4
787 | 89.4
786 | 89.4
785 | 89.4
784 | 89.4
783 | 89.4
782 | 89.4
781 | 89.3
780 | 89.3
779 | 89.3
778 | 89.3
777 | 89.3
776 | 89.3
775 | 89.3
774 | 89.3
773 | 89.3
772 | 89.3
771 | 89.3
770 | 89.3
769 | 89.3
768 | 89.3
767 | 89.3
766 | 89.3
765 | 89.3
764 | 89.3
763 | 89.3
762 | 89.3
761 | 89.3
760 | 89.2
759 | 89.2
758 | 89.3
757 | 89.3
756 | 89.3
755 | 89.3
754 | 89.3
753 | 89.3
752 | 89.3
751 | 89.3
750 | 89.3
749 | 89.3
748 | 89.3
747 | 89.3
746 | 89.3
745 | 89.3
744 | 89.3
743 | 89.3
742 | 89.3
741 | 89.3
740 | 89.3
739 | 89.3
738 | 89.3
737 | 89.3
736 | 89.3
735 | 89.3
734 | 89.3
733 | 89.3
732 | 89.3
731 | 89.3
730 | 89.3
729 | 89.3
728 | 89.3
727 | 89.3
726 | 89.3
725 | 89.3
724 | 89.3
723 | 89.3
722 | 89.3
721 | 89.3
720 | 89.3
719 | 89.3
718 | 89.3
717 | 89.4
716 | 89.3
715 | 89.3
714 | 89.3
713 | 89.3
712 | 89.3
711 | 89.3
710 | 89.3
709 | 89.3
708 | 89.3
707 | 89.3
706 | 89.3
705 | 89.3
704 | 89.3
703 | 89.3
702 | 89.3
701 | 89.3
700 | 89.3
699 | 89.3
698 | 89.3
697 | 89.3
696 | 89.3
695 | 89.3
694 | 89.3
693 | 89.3
692 | 89.3
691 | 89.3
690 | 89.3
689 | 89.3
688 | 89.3
687 | 89.3
686 | 89.3
685 | 89.3
684 | 89.3
683 | 89.3
682 | 89.3
681 | 89.3
680 | 89.3
679 | 89.3
678 | 89.3
677 | 89.3
676 | 89.3
675 | 89.3
674 | 89.3
673 | 89.3
672 | 89.3
671 | 89.3
670 | 89.3
669 | 89.3
668 | 89.3
667 | 89.3
666 | 89.3
665 | 89.3
664 | 89.3
663 | 89.3
662 | 89.3
661 | 89.3
660 | 89.3
659 | 89.3
658 | 89.3
657 | 89.3
656 | 89.3
655 | 89.3
654 | 89.3
653 | 89.4
652 | 89.4
651 | 89.4
650 | 89.4
649 | 89.4
648 | 89.4
647 | 89.4
646 | 89.3
645 | 89.4
644 | 89.4
643 | 89.4
642 | 89.4
641 | 89.3
640 | 89.4
639 | 89.4
638 | 89.4
637 | 89.4
636 | 89.4
635 | 89.3
634 | 89.3
633 | 89.3
632 | 89.3
631 | 89.3
630 | 89.3
629 | 89.3
628 | 89.3
627 | 89.3
626 | 89.3
625 | 89.3
624 | 89.3
623 | 89.3
622 | 89.3
621 | 89.3
620 | 89.3
619 | 89.3
618 | 89.3
617 | 89.3
616 | 89.3
615 | 89.3
614 | 89.3
613 | 89.3
612 | 89.3
611 | 89.3
610 | 89.3
609 | 89.3
608 | 89.3
607 | 89.3
606 | 89.3
605 | 89.3
604 | 89.3
603 | 89.3
602 | 89.3
601 | 89.2
600 | 89.2
599 | 89.2
598 | 89.2
597 | 89.2
596 | 89.2
595 | 89.2
594 | 89.2
593 | 89.2
592 | 89.2
591 | 89.2
590 | 89.2
589 | 89.2
588 | 89.2
587 | 89.2
586 | 89.1
585 | 89.1
584 | 89.1
583 | 89.1
582 | 89.1
581 | 89.1
580 | 89.1
579 | 89.1
578 | 89.1
577 | 89.1
576 | 89.1
575 | 89.1
574 | 89.1
573 | 89.1
572 | 89.1
571 | 89.1
570 | 89.1
569 | 89.1
568 | 89.1
567 | 89.1
566 | 89.1
565 | 89.1
564 | 89.1
563 | 89
562 | 89
561 | 89
560 | 89
559 | 89
558 | 89
557 | 89
556 | 89
555 | 89
554 | 89
553 | 89
552 | 89
551 | 89
550 | 89
549 | 89
548 | 89
547 | 89
546 | 89
545 | 89
544 | 88.9
543 | 88.9
542 | 89
541 | 89
540 | 88.9
539 | 88.9
538 | 88.9
537 | 88.9
536 | 88.9
535 | 88.9
534 | 88.9
533 | 88.9
532 | 88.9
531 | 88.9
530 | 88.9
529 | 88.9
528 | 88.9
527 | 88.9
526 | 88.9
525 | 88.8
524 | 88.8
523 | 88.8
522 | 88.8
521 | 88.8
520 | 88.8
519 | 88.8
518 | 88.8
517 | 88.8
516 | 88.8
515 | 88.8
514 | 88.7
513 | 88.7
512 | 88.7
511 | 88.7
510 | 88.7
509 | 88.7
508 | 88.7
507 | 88.7
506 | 88.7
505 | 88.7
504 | 88.7
503 | 88.7
502 | 88.7
501 | 88.7
500 | 88.7
499 | 88.6
498 | 88.6
497 | 88.6
496 | 88.6
495 | 88.6
494 | 88.6
493 | 88.6
492 | 88.6
491 | 88.6
490 | 88.6
489 | 88.6
488 | 88.6
487 | 88.6
486 | 88.6
485 | 88.5
484 | 88.5
483 | 88.5
482 | 88.5
481 | 88.5
480 | 88.5
479 | 88.5
478 | 88.5
477 | 88.4
476 | 88.4
475 | 88.4
474 | 88.4
473 | 88.4
472 | 88.4
471 | 88.4
470 | 88.4
469 | 88.4
468 | 88.4
467 | 88.3
466 | 88.3
465 | 88.3
464 | 88.3
463 | 88.3
462 | 88.3
461 | 88.3
460 | 88.3
459 | 88.3
458 | 88.2
457 | 88.2
456 | 88.2
455 | 88.2
454 | 88.2
453 | 88.2
452 | 88.2
451 | 88.2
450 | 88.1
449 | 88.1
448 | 88.1
447 | 88.1
446 | 88.1
445 | 88.1
444 | 88.1
443 | 88.1
442 | 88
441 | 88
440 | 88
439 | 88
438 | 88
437 | 88
436 | 87.9
435 | 87.9
434 | 87.9
433 | 87.9
432 | 87.9
431 | 87.9
430 | 87.8
429 | 87.8
428 | 87.8
427 | 87.8
426 | 87.8
425 | 87.8
424 | 87.7
423 | 87.7
422 | 87.7
421 | 87.7
420 | 87.6
419 | 87.6
418 | 87.6
417 | 87.6
416 | 87.5
415 | 87.5
414 | 87.5
413 | 87.5
412 | 87.4
411 | 87.4
410 | 87.3
409 | 87.3
408 | 87.3
407 | 87.3
406 | 87.2
405 | 87.2
404 | 87.1
403 | 87.1
402 | 87
401 | 87
400 | 86.9
399 | 86.9
398 | 86.8
397 | 86.7
396 | 86.7
395 | 86.6
394 | 86.6
393 | 86.5
392 | 86.4
391 | 86.4
390 | 86.3
389 | 86.3
388 | 86.2
387 | 86.1
386 | 86.1
385 | 86
384 | 86
383 | 85.9
382 | 85.8
381 | 85.7
380 | 85.7
379 | 85.5
378 | 85.4
377 | 85.3
376 | 85.2
375 | 85.1
374 | 85
373 | 84.9
372 | 84.8
371 | 84.6
370 | 84.5
369 | 84.3
368 | 84.2
367 | 84
366 | 83.8
365 | 83.6
364 | 83.4
363 | 83.2
362 | 83
361 | 82.8
360 | 82.6
359 | 82.4
358 | 82.3
357 | 82.1
356 | 81.9
355 | 81.8
354 | 81.6
353 | 81.4
352 | 81.2
351 | 81
350 | 80.8
349 | 80.5
348 | 80.3
347 | 80
346 | 79.8
345 | 79.5
344 | 79.2
343 | 79
342 | 78.7
341 | 78.5
340 | 78.3
339 | 78.1
338 | 78
337 | 77.8
336 | 77.5
335 | 77.2
334 | 76.8
333 | 76.4
332 | 75.8
331 | 75.1
330 | 74.3
329 | 73.2
328 | 71.9
327 | 70.4
326 | 68.6
325 | 66.5
324 | 64
323 | 61.1
322 | 57.6
321 | 53.4
320 | 48.3
319 | 42
318 | 34.7
317 | 26.5
316 | 18.4
315 | 11.1
314 | 5.7
313 | 2.4
312 | 0.8
311 | 0.3
310 | 0.1
309 | 0.1
308 | 0.1
307 | 0.1
306 | 0.1
305 | 0.1
304 | 0.1
303 | 0.1
302 | 0.1
301 | 0.1
300 | 0.1
299 | 0.1
298 | 0.1
297 | 0.1
296 | 0.1
295 | 0.1
294 | 0.1
293 | 0.1
292 | 0.1
291 | 0.1
290 | 0.1
289 | 0.1
288 | 0.1
287 | 0.1
286 | 0.1
285 | 0.1
284 | 0.1
283 | 0.1
282 | 0.1
281 | 0.1
280 | 0.1
279 | 0.1
278 | 0.1
277 | 0.1
276 | 0.1
275 | 0.1
274 | 0.1
273 | 0.1
272 | 0.1
271 | 0.1
270 | 0.1
269 | 0.1
268 | 0.1
267 | 0
266 | 0
265 | 0
264 | 0
263 | 0
262 | 0
261 | 0
260 | 0
259 | 0
258 | 0
257 | 0
256 | 0
255 | 0
254 | 0
253 | 0
252 | 0
251 | 0
250 | 0
249 | 0
248 | 0
247 | 0
246 | 0
245 | 0
244 | 0
243 | 0
242 | 0
241 | 0
240 | 0
239 | 0
238 | 0
237 | 0
236 | 0
235 | 0
234 | 0
233 | 0
232 | 0
231 | 0
230 | 0
229 | 0
228 | 0
227 | 0
226 | 0
225 | 0
224 | 0
223 | 0
222 | 0
221 | 0
220 | 0
219 | 0
218 | 0
217 | 0
216 | 0
215 | 0
214 | 0
213 | 0
212 | 0
211 | 0
210 | 0
209 | 0
208 | 0
207 | 0
206 | 0
205 | 0
204 | 0
203 | 0
202 | 0
201 | 0
200 | 0