## Sheet1
ﾚﾎﾟｰﾄ: | 16:41:57, 10/06/2025
ｻﾝﾌﾟﾙ: | 20250502_PEI50(70000)SL50-100umPET
ﾌｧｲﾙ名: | 20250502_PEI50(70000)SL50-100umPET.UDS
分析日時: | 14:11:34, 05/02/2025
ｵﾍﾟﾚｰﾀ: | owner
ｺﾒﾝﾄ:
光度計
ﾓﾃﾞﾙ: | U-2900形分光光度計
ｼﾘｱﾙ No.:
ROM Ver.: | 2J15301 05
装置条件
測定ﾓｰﾄﾞ: | 波長ｽｷｬﾝ
ﾃﾞｰﾀﾓｰﾄﾞ: | %T
開始波長: | 800.0 nm
終了波長: | 200.0 nm
ｽｷｬﾝｽﾋﾟｰﾄﾞ: | 100 nm/min
ｻﾝﾌﾟﾘﾝｸﾞ間隔: | 1.0 nm
初期待ち時間: | 0 s
繰り返し周期: | 0.0 min
測定回数: | 1
測定前ｵｰﾄｾﾞﾛ: | Off
ｽﾘｯﾄ: | 1.50 nm
光源切換ﾓｰﾄﾞ: | 自動切換
光源切換波長: | 340.0 nm
ﾍﾞｰｽﾗｲﾝ設定: | ﾕｰｻﾞ 1
ﾚｽﾎﾟﾝｽ: | 標準
D2ﾗﾝﾌﾟ: | On
WIﾗﾝﾌﾟ: | On
ｾﾙ長: | 10.0 mm
ﾃﾞｰﾀﾘｽﾄ
nm | %T
800 | 88.6
799 | 88.6
798 | 88.6
797 | 88.6
796 | 88.6
795 | 88.6
794 | 88.6
793 | 88.5
792 | 88.5
791 | 88.5
790 | 88.5
789 | 88.5
788 | 88.5
787 | 88.4
786 | 88.4
785 | 88.4
784 | 88.4
783 | 88.4
782 | 88.4
781 | 88.3
780 | 88.3
779 | 88.3
778 | 88.3
777 | 88.3
776 | 88.2
775 | 88.2
774 | 88.2
773 | 88.2
772 | 88.2
771 | 88.2
770 | 88.1
769 | 88.1
768 | 88.1
767 | 88.1
766 | 88.1
765 | 88.1
764 | 88.1
763 | 88
762 | 88
761 | 88
760 | 88
759 | 88
758 | 88
757 | 88
756 | 88
755 | 87.9
754 | 87.9
753 | 87.9
752 | 87.9
751 | 87.9
750 | 87.8
749 | 87.8
748 | 87.8
747 | 87.8
746 | 87.8
745 | 87.7
744 | 87.7
743 | 87.7
742 | 87.6
741 | 87.6
740 | 87.6
739 | 87.6
738 | 87.5
737 | 87.5
736 | 87.5
735 | 87.5
734 | 87.5
733 | 87.4
732 | 87.4
731 | 87.4
730 | 87.4
729 | 87.3
728 | 87.3
727 | 87.3
726 | 87.3
725 | 87.2
724 | 87.2
723 | 87.2
722 | 87.2
721 | 87.2
720 | 87.1
719 | 87.1
718 | 87.1
717 | 87
716 | 87
715 | 87
714 | 87
713 | 86.9
712 | 86.9
711 | 86.9
710 | 86.9
709 | 86.8
708 | 86.8
707 | 86.8
706 | 86.7
705 | 86.7
704 | 86.7
703 | 86.6
702 | 86.6
701 | 86.6
700 | 86.5
699 | 86.5
698 | 86.5
697 | 86.5
696 | 86.4
695 | 86.4
694 | 86.4
693 | 86.3
692 | 86.3
691 | 86.3
690 | 86.2
689 | 86.2
688 | 86.1
687 | 86.1
686 | 86.1
685 | 86
684 | 86
683 | 86
682 | 85.9
681 | 85.9
680 | 85.8
679 | 85.8
678 | 85.8
677 | 85.7
676 | 85.7
675 | 85.6
674 | 85.6
673 | 85.6
672 | 85.5
671 | 85.5
670 | 85.4
669 | 85.4
668 | 85.3
667 | 85.3
666 | 85.2
665 | 85.2
664 | 85.1
663 | 85.1
662 | 85
661 | 85
660 | 84.9
659 | 84.9
658 | 84.8
657 | 84.8
656 | 84.7
655 | 84.7
654 | 84.6
653 | 84.6
652 | 84.5
651 | 84.4
650 | 84.4
649 | 84.3
648 | 84.3
647 | 84.2
646 | 84.1
645 | 84.1
644 | 84
643 | 83.9
642 | 83.9
641 | 83.8
640 | 83.7
639 | 83.7
638 | 83.6
637 | 83.5
636 | 83.5
635 | 83.4
634 | 83.3
633 | 83.2
632 | 83.2
631 | 83.1
630 | 83
629 | 82.9
628 | 82.9
627 | 82.8
626 | 82.7
625 | 82.6
624 | 82.5
623 | 82.5
622 | 82.4
621 | 82.3
620 | 82.2
619 | 82.1
618 | 82.1
617 | 82
616 | 81.9
615 | 81.8
614 | 81.7
613 | 81.6
612 | 81.5
611 | 81.4
610 | 81.3
609 | 81.3
608 | 81.2
607 | 81.1
606 | 81
605 | 80.9
604 | 80.8
603 | 80.7
602 | 80.6
601 | 80.5
600 | 80.4
599 | 80.3
598 | 80.2
597 | 80.1
596 | 80
595 | 79.9
594 | 79.8
593 | 79.7
592 | 79.6
591 | 79.4
590 | 79.3
589 | 79.2
588 | 79.1
587 | 79
586 | 78.9
585 | 78.8
584 | 78.7
583 | 78.6
582 | 78.5
581 | 78.4
580 | 78.3
579 | 78.2
578 | 78.1
577 | 78
576 | 77.9
575 | 77.8
574 | 77.7
573 | 77.7
572 | 77.6
571 | 77.5
570 | 77.4
569 | 77.3
568 | 77.2
567 | 77.1
566 | 77
565 | 76.9
564 | 76.8
563 | 76.8
562 | 76.7
561 | 76.6
560 | 76.5
559 | 76.4
558 | 76.3
557 | 76.2
556 | 76.1
555 | 76
554 | 75.9
553 | 75.8
552 | 75.7
551 | 75.6
550 | 75.5
549 | 75.4
548 | 75.3
547 | 75.2
546 | 75.1
545 | 74.9
544 | 74.8
543 | 74.7
542 | 74.6
541 | 74.4
540 | 74.3
539 | 74.2
538 | 74
537 | 73.9
536 | 73.7
535 | 73.6
534 | 73.4
533 | 73.3
532 | 73.1
531 | 73
530 | 72.8
529 | 72.6
528 | 72.5
527 | 72.3
526 | 72.2
525 | 72
524 | 71.9
523 | 71.7
522 | 71.5
521 | 71.4
520 | 71.2
519 | 71.1
518 | 70.9
517 | 70.8
516 | 70.6
515 | 70.5
514 | 70.4
513 | 70.2
512 | 70.1
511 | 69.9
510 | 69.8
509 | 69.7
508 | 69.5
507 | 69.4
506 | 69.3
505 | 69.1
504 | 69
503 | 68.9
502 | 68.7
501 | 68.6
500 | 68.5
499 | 68.3
498 | 68.2
497 | 68.1
496 | 67.9
495 | 67.8
494 | 67.7
493 | 67.5
492 | 67.4
491 | 67.3
490 | 67.1
489 | 67
488 | 66.8
487 | 66.7
486 | 66.5
485 | 66.4
484 | 66.3
483 | 66.1
482 | 65.9
481 | 65.8
480 | 65.6
479 | 65.5
478 | 65.3
477 | 65.1
476 | 64.9
475 | 64.8
474 | 64.6
473 | 64.4
472 | 64.2
471 | 64
470 | 63.8
469 | 63.6
468 | 63.4
467 | 63.2
466 | 62.9
465 | 62.7
464 | 62.5
463 | 62.2
462 | 62
461 | 61.8
460 | 61.5
459 | 61.3
458 | 61
457 | 60.8
456 | 60.5
455 | 60.2
454 | 60
453 | 59.7
452 | 59.4
451 | 59.1
450 | 58.9
449 | 58.6
448 | 58.3
447 | 58
446 | 57.7
445 | 57.4
444 | 57.1
443 | 56.8
442 | 56.5
441 | 56.2
440 | 55.8
439 | 55.5
438 | 55.2
437 | 54.8
436 | 54.5
435 | 54.2
434 | 53.8
433 | 53.4
432 | 53.1
431 | 52.7
430 | 52.3
429 | 51.9
428 | 51.6
427 | 51.2
426 | 50.8
425 | 50.3
424 | 49.9
423 | 49.5
422 | 49.1
421 | 48.6
420 | 48.2
419 | 47.7
418 | 47.2
417 | 46.8
416 | 46.3
415 | 45.8
414 | 45.3
413 | 44.8
412 | 44.2
411 | 43.7
410 | 43.2
409 | 42.6
408 | 42.1
407 | 41.5
406 | 40.9
405 | 40.3
404 | 39.7
403 | 39.1
402 | 38.5
401 | 37.8
400 | 37.2
399 | 36.5
398 | 35.8
397 | 35.1
396 | 34.4
395 | 33.7
394 | 33
393 | 32.2
392 | 31.5
391 | 30.7
390 | 29.9
389 | 29.1
388 | 28.3
387 | 27.5
386 | 26.7
385 | 25.9
384 | 25
383 | 24.2
382 | 23.3
381 | 22.5
380 | 21.7
379 | 20.9
378 | 19.9
377 | 19
376 | 18.1
375 | 17.3
374 | 16.4
373 | 15.6
372 | 14.7
371 | 13.9
370 | 13.1
369 | 12.3
368 | 11.5
367 | 10.7
366 | 10
365 | 9.2
364 | 8.5
363 | 7.9
362 | 7.2
361 | 6.6
360 | 6.1
359 | 5.5
358 | 5
357 | 4.6
356 | 4.2
355 | 3.8
354 | 3.4
353 | 3.1
352 | 2.8
351 | 2.5
350 | 2.2
349 | 2
348 | 1.8
347 | 1.6
346 | 1.5
345 | 1.3
344 | 1.2
343 | 1.1
342 | 1
341 | 0.9
340 | 0.9
339 | 0.8
338 | 0.7
337 | 0.6
336 | 0.6
335 | 0.5
334 | 0.5
333 | 0.5
332 | 0.4
331 | 0.4
330 | 0.4
329 | 0.4
328 | 0.3
327 | 0.3
326 | 0.3
325 | 0.3
324 | 0.2
323 | 0.2
322 | 0.2
321 | 0.2
320 | 0.1
319 | 0.1
318 | 0.1
317 | 0.1
316 | 0.1
315 | 0.1
314 | 0.1
313 | 0.1
312 | 0.1
311 | 0.1
310 | 0.1
309 | 0.1
308 | 0.1
307 | 0.1
306 | 0.1
305 | 0.1
304 | 0.1
303 | 0.1
302 | 0.1
301 | 0.1
300 | 0.1
299 | 0.1
298 | 0.1
297 | 0.1
296 | 0.1
295 | 0.1
294 | 0.1
293 | 0.1
292 | 0.1
291 | 0.1
290 | 0.1
289 | 0.1
288 | 0.1
287 | 0.1
286 | 0.1
285 | 0.1
284 | 0.1
283 | 0.1
282 | 0.1
281 | 0.1
280 | 0.1
279 | 0.1
278 | 0.1
277 | 0.1
276 | 0.1
275 | 0.1
274 | 0.1
273 | 0.1
272 | 0
271 | 0
270 | 0
269 | 0
268 | 0
267 | 0
266 | 0
265 | 0
264 | 0
263 | 0
262 | 0
261 | 0
260 | 0
259 | 0
258 | 0
257 | 0
256 | 0
255 | 0
254 | 0
253 | 0
252 | 0
251 | 0
250 | 0
249 | 0
248 | 0
247 | 0
246 | 0
245 | 0
244 | 0
243 | 0
242 | 0
241 | 0
240 | 0
239 | 0
238 | 0
237 | 0
236 | 0
235 | 0
234 | 0
233 | 0
232 | 0
231 | 0
230 | 0
229 | 0
228 | 0
227 | 0
226 | 0
225 | 0
224 | 0
223 | 0
222 | 0
221 | 0
220 | 0
219 | 0
218 | 0
217 | 0
216 | 0
215 | 0
214 | 0
213 | 0
212 | 0
211 | 0
210 | 0
209 | 0
208 | 0
207 | 0
206 | 0
205 | 0
204 | 0
203 | 0
202 | 0
201 | 0
200 | 0