## Sheet1
ﾚﾎﾟｰﾄ: | 16:26:53, 10/06/2025
ｻﾝﾌﾟﾙ: | 20250507_PEI50(600)Soda50-100umPET
ﾌｧｲﾙ名: | 20250507_PEI50(600)Soda50-100umPET.UDS
分析日時: | 14:48:23, 05/07/2025
ｵﾍﾟﾚｰﾀ: | owner
ｺﾒﾝﾄ:
光度計
ﾓﾃﾞﾙ: | U-2900形分光光度計
ｼﾘｱﾙ No.:
ROM Ver.: | 2J15301 05
装置条件
測定ﾓｰﾄﾞ: | 波長ｽｷｬﾝ
ﾃﾞｰﾀﾓｰﾄﾞ: | %T
開始波長: | 800.0 nm
終了波長: | 200.0 nm
ｽｷｬﾝｽﾋﾟｰﾄﾞ: | 100 nm/min
ｻﾝﾌﾟﾘﾝｸﾞ間隔: | 1.0 nm
初期待ち時間: | 0 s
繰り返し周期: | 0.0 min
測定回数: | 1
測定前ｵｰﾄｾﾞﾛ: | Off
ｽﾘｯﾄ: | 1.50 nm
光源切換ﾓｰﾄﾞ: | 自動切換
光源切換波長: | 340.0 nm
ﾍﾞｰｽﾗｲﾝ設定: | ﾕｰｻﾞ 1
ﾚｽﾎﾟﾝｽ: | 標準
D2ﾗﾝﾌﾟ: | On
WIﾗﾝﾌﾟ: | On
ｾﾙ長: | 10.0 mm
ﾋﾟｰｸ検出
検出方法: | Rectangular
感度: | 1
しきい値: | 0.01
ﾋﾟｰｸ
ﾋﾟｰｸ No. | 開始 (nm) | ﾋﾟｰｸ (nm) | 終了 (nm) | 高さ (%T) | ﾊﾞﾚｰ (nm) | ﾊﾞﾚｰ (%T)
1 | 800 | 358 | 341 | 0.1 | 341 | 0.1
ﾃﾞｰﾀﾘｽﾄ
nm | %T
800 | 80.2
799 | 80.2
798 | 80.1
797 | 80
796 | 80
795 | 79.9
794 | 79.8
793 | 79.8
792 | 79.7
791 | 79.6
790 | 79.6
789 | 79.5
788 | 79.4
787 | 79.4
786 | 79.3
785 | 79.2
784 | 79.1
783 | 79.1
782 | 79
781 | 78.9
780 | 78.9
779 | 78.8
778 | 78.7
777 | 78.7
776 | 78.6
775 | 78.5
774 | 78.4
773 | 78.3
772 | 78.3
771 | 78.2
770 | 78.1
769 | 78
768 | 78
767 | 77.9
766 | 77.8
765 | 77.7
764 | 77.6
763 | 77.6
762 | 77.5
761 | 77.4
760 | 77.3
759 | 77.2
758 | 77.1
757 | 77.1
756 | 77
755 | 76.9
754 | 76.8
753 | 76.7
752 | 76.6
751 | 76.5
750 | 76.4
749 | 76.4
748 | 76.3
747 | 76.2
746 | 76.1
745 | 76
744 | 75.9
743 | 75.8
742 | 75.7
741 | 75.6
740 | 75.5
739 | 75.4
738 | 75.3
737 | 75.3
736 | 75.2
735 | 75
734 | 74.9
733 | 74.8
732 | 74.7
731 | 74.6
730 | 74.5
729 | 74.4
728 | 74.3
727 | 74.2
726 | 74.1
725 | 74
724 | 73.8
723 | 73.7
722 | 73.6
721 | 73.5
720 | 73.4
719 | 73.3
718 | 73.2
717 | 73
716 | 72.9
715 | 72.8
714 | 72.7
713 | 72.6
712 | 72.4
711 | 72.3
710 | 72.2
709 | 72.1
708 | 71.9
707 | 71.8
706 | 71.7
705 | 71.6
704 | 71.4
703 | 71.3
702 | 71.2
701 | 71.1
700 | 70.9
699 | 70.8
698 | 70.7
697 | 70.6
696 | 70.4
695 | 70.3
694 | 70.2
693 | 70
692 | 69.9
691 | 69.8
690 | 69.6
689 | 69.5
688 | 69.4
687 | 69.2
686 | 69.1
685 | 68.9
684 | 68.8
683 | 68.6
682 | 68.5
681 | 68.3
680 | 68.2
679 | 68.1
678 | 67.9
677 | 67.8
676 | 67.6
675 | 67.4
674 | 67.3
673 | 67.1
672 | 67
671 | 66.8
670 | 66.7
669 | 66.5
668 | 66.3
667 | 66.2
666 | 66
665 | 65.8
664 | 65.7
663 | 65.5
662 | 65.3
661 | 65.2
660 | 65
659 | 64.8
658 | 64.6
657 | 64.5
656 | 64.3
655 | 64.1
654 | 63.9
653 | 63.7
652 | 63.6
651 | 63.4
650 | 63.2
649 | 63
648 | 62.8
647 | 62.6
646 | 62.4
645 | 62.3
644 | 62.1
643 | 61.9
642 | 61.7
641 | 61.5
640 | 61.3
639 | 61.1
638 | 60.9
637 | 60.7
636 | 60.5
635 | 60.3
634 | 60.1
633 | 59.9
632 | 59.7
631 | 59.5
630 | 59.3
629 | 59.1
628 | 58.8
627 | 58.6
626 | 58.4
625 | 58.2
624 | 58
623 | 57.8
622 | 57.5
621 | 57.3
620 | 57.1
619 | 56.9
618 | 56.7
617 | 56.4
616 | 56.2
615 | 56
614 | 55.7
613 | 55.5
612 | 55.3
611 | 55
610 | 54.8
609 | 54.6
608 | 54.3
607 | 54.1
606 | 53.9
605 | 53.6
604 | 53.4
603 | 53.1
602 | 52.9
601 | 52.6
600 | 52.4
599 | 52.1
598 | 51.8
597 | 51.6
596 | 51.3
595 | 51.1
594 | 50.8
593 | 50.6
592 | 50.3
591 | 50.1
590 | 49.8
589 | 49.5
588 | 49.3
587 | 49
586 | 48.7
585 | 48.5
584 | 48.2
583 | 47.9
582 | 47.7
581 | 47.4
580 | 47.1
579 | 46.8
578 | 46.6
577 | 46.3
576 | 46
575 | 45.7
574 | 45.4
573 | 45.1
572 | 44.8
571 | 44.5
570 | 44.2
569 | 43.9
568 | 43.6
567 | 43.3
566 | 43
565 | 42.6
564 | 42.3
563 | 42
562 | 41.7
561 | 41.4
560 | 41
559 | 40.7
558 | 40.4
557 | 40.1
556 | 39.7
555 | 39.4
554 | 39.1
553 | 38.7
552 | 38.4
551 | 38
550 | 37.7
549 | 37.3
548 | 37
547 | 36.7
546 | 36.3
545 | 36
544 | 35.6
543 | 35.3
542 | 34.9
541 | 34.6
540 | 34.3
539 | 33.9
538 | 33.6
537 | 33.3
536 | 32.9
535 | 32.6
534 | 32.3
533 | 31.9
532 | 31.6
531 | 31.2
530 | 30.9
529 | 30.6
528 | 30.2
527 | 29.9
526 | 29.6
525 | 29.3
524 | 28.9
523 | 28.6
522 | 28.3
521 | 28
520 | 27.6
519 | 27.3
518 | 27
517 | 26.7
516 | 26.4
515 | 26
514 | 25.7
513 | 25.4
512 | 25.1
511 | 24.8
510 | 24.5
509 | 24.1
508 | 23.8
507 | 23.5
506 | 23.2
505 | 22.9
504 | 22.6
503 | 22.3
502 | 22
501 | 21.7
500 | 21.4
499 | 21.1
498 | 20.8
497 | 20.5
496 | 20.2
495 | 19.9
494 | 19.6
493 | 19.3
492 | 19
491 | 18.7
490 | 18.4
489 | 18.1
488 | 17.8
487 | 17.5
486 | 17.2
485 | 17
484 | 16.7
483 | 16.4
482 | 16.1
481 | 15.8
480 | 15.6
479 | 15.3
478 | 15
477 | 14.7
476 | 14.5
475 | 14.2
474 | 13.9
473 | 13.7
472 | 13.4
471 | 13.2
470 | 12.9
469 | 12.6
468 | 12.4
467 | 12.1
466 | 11.9
465 | 11.6
464 | 11.4
463 | 11.1
462 | 10.9
461 | 10.6
460 | 10.4
459 | 10.2
458 | 9.9
457 | 9.7
456 | 9.5
455 | 9.2
454 | 9
453 | 8.7
452 | 8.5
451 | 8.3
450 | 8
449 | 7.8
448 | 7.6
447 | 7.4
446 | 7.1
445 | 6.9
444 | 6.7
443 | 6.5
442 | 6.3
441 | 6.1
440 | 5.8
439 | 5.6
438 | 5.4
437 | 5.2
436 | 5
435 | 4.8
434 | 4.7
433 | 4.5
432 | 4.3
431 | 4.1
430 | 3.9
429 | 3.8
428 | 3.6
427 | 3.5
426 | 3.3
425 | 3.2
424 | 3
423 | 2.9
422 | 2.8
421 | 2.7
420 | 2.5
419 | 2.4
418 | 2.3
417 | 2.2
416 | 2.1
415 | 2
414 | 1.9
413 | 1.8
412 | 1.7
411 | 1.6
410 | 1.5
409 | 1.4
408 | 1.3
407 | 1.3
406 | 1.2
405 | 1.1
404 | 1
403 | 1
402 | 0.9
401 | 0.9
400 | 0.8
399 | 0.7
398 | 0.7
397 | 0.6
396 | 0.6
395 | 0.5
394 | 0.5
393 | 0.5
392 | 0.4
391 | 0.4
390 | 0.4
389 | 0.3
388 | 0.3
387 | 0.3
386 | 0.3
385 | 0.3
384 | 0.2
383 | 0.2
382 | 0.2
381 | 0.2
380 | 0.2
379 | 0.2
378 | 0.2
377 | 0.2
376 | 0.2
375 | 0.2
374 | 0.1
373 | 0.1
372 | 0.1
371 | 0.1
370 | 0.1
369 | 0.1
368 | 0.1
367 | 0.1
366 | 0.1
365 | 0.1
364 | 0.1
363 | 0.1
362 | 0.1
361 | 0.1
360 | 0.1
359 | 0.1
358 | 0.1
357 | 0.1
356 | 0.1
355 | 0.1
354 | 0.1
353 | 0.1
352 | 0.1
351 | 0.1
350 | 0.1
349 | 0.1
348 | 0.1
347 | 0.1
346 | 0.1
345 | 0.1
344 | 0.1
343 | 0.1
342 | 0.1
341 | 0.1
340 | 0.1
339 | 0.1
338 | 0.1
337 | 0.1
336 | 0.1
335 | 0.1
334 | 0.1
333 | 0.1
332 | 0.1
331 | 0.1
330 | 0.1
329 | 0.1
328 | 0.1
327 | 0.1
326 | 0.1
325 | 0.1
324 | 0.1
323 | 0.1
322 | 0.1
321 | 0.1
320 | 0.1
319 | 0.1
318 | 0.1
317 | 0.1
316 | 0.1
315 | 0.1
314 | 0.1
313 | 0.1
312 | 0.1
311 | 0.1
310 | 0.1
309 | 0.1
308 | 0.1
307 | 0.1
306 | 0.1
305 | 0.1
304 | 0.1
303 | 0.1
302 | 0.1
301 | 0.1
300 | 0.1
299 | 0.1
298 | 0.1
297 | 0.1
296 | 0.1
295 | 0.1
294 | 0.1
293 | 0.1
292 | 0.1
291 | 0.1
290 | 0.1
289 | 0.1
288 | 0.1
287 | 0.1
286 | 0.1
285 | 0.1
284 | 0.1
283 | 0.1
282 | 0.1
281 | 0.1
280 | 0.1
279 | 0.1
278 | 0.1
277 | 0.1
276 | 0.1
275 | 0.1
274 | 0.1
273 | 0.1
272 | 0.1
271 | 0.1
270 | 0
269 | 0
268 | 0
267 | 0
266 | 0
265 | 0
264 | 0
263 | 0
262 | 0
261 | 0
260 | 0
259 | 0
258 | 0
257 | 0
256 | 0
255 | 0
254 | 0
253 | 0
252 | 0
251 | 0
250 | 0
249 | 0
248 | 0
247 | 0
246 | 0
245 | 0
244 | 0
243 | 0
242 | 0
241 | 0
240 | 0
239 | 0
238 | 0
237 | 0
236 | 0
235 | 0
234 | 0
233 | 0
232 | 0
231 | 0
230 | 0
229 | 0
228 | 0
227 | 0
226 | 0
225 | 0
224 | 0
223 | 0
222 | 0
221 | 0
220 | 0
219 | 0
218 | 0
217 | 0
216 | 0
215 | 0
214 | 0
213 | 0
212 | 0
211 | 0
210 | 0
209 | 0
208 | 0
207 | 0
206 | 0
205 | 0
204 | 0
203 | 0
202 | 0
201 | 0
200 | 0